## Sheet1
index | fecha_ini_tap13 | fecha_colada | fecha_ini_calentamiento | fecha_fin_calentamiento | colada | grado_acero | orden | carga_total | carga_grupoA | carga_grupoF | carga_grupoG | kg_cesta1 | kwh_tap1 | kg_cesta2 | kwh_tap2 | kwh_tap3 | temp1 | cod_tap4 | kwh_tap4 | time_temp1_tap13 | time_tap13_temp2 | temp2 | FE | C | MN | SI | P | S | NI | CR | MO | AL | CU | SN | V | TI | NB | B | W | CO | CA | _AS | TA | NB_TA | PB | SB | ZN | N | time_diff | CaudalAEntrBovedas | CaudalAEntrCubas | CaudalASalBovedas | IntensidadFase_mean | PotenciaActiva | PotenciaReactiva | TempAEntrBoveda_mean | TempAEntrCubas | TempASalBoveda_mean | TempASalCubas | TempPanelCuba_mean | TensionFase_mean | familia | grupo | kwh_total | temp_calentamiento | time_error | idx_row | kwh_tap4_original | y_original | y_pred_original | kwh_tap4_optimo | y_pred_optimo | mejora_kwh
0 | 2022-01-11 01:31 | 2022-01-11 00:18 | 2022-01-11 01:30 | 2022-01-11 01:38 | 58536 | D1010 | 3 | 61829 | 1398 | 12931 | 47500 | 40829 | 15000 | 21000 | 9200 | 5500 | 1557 | 13 | 1200 | 17 | 407 | 1642 | 61.7 | 1.63199997 | 0.5299999714 | 0.0900000036 | 0.0250000004 | 0.0289999992 | 7 | 25.54 | 2.799999952 | 0.0040000002 | 0.2700000107 | 0.0060000001 | 0.0469999984 | 0.001 | 0.0040000002 | 0.0004 | 0.0399999991 | 0.0769999996 | 0.0004 | 0.0040000002 | 0.0099999998 | 0.0040000002 | 0 | 0 | 0 | 0 | 47 | 161.9014 | 174.9625 | 168.9627 | 41.3893 | 23.07196 | 26.61755 | 18.45151 | 19.09216 | 31.22906817 | 21.67684 | 24.14466 | 175.7606 | SDUPLEX | SDUPLEX | 29700 | 85 | 215.2181 | 0 | 1100 | 1606 | 1596.429 | 700 | 1589.334 | 36.36364
1 | 2022-01-12 00:01 | 2022-01-11 22:44 | 2022-01-12 00:01 | 2022-01-12 00:04 | 58540 | C2030 | 2 | 62226 | 2124 | 4102 | 56000 | 45226 | 16300 | 17000 | 6400 | 5400 | 1572 | 13 | 900 | 14 | 168 | 1590 | 67.28 | 0.8149999976 | 1.00999999 | 0.1899999976 | 0.0299999993 | 0.0309999995 | 11.61 | 16.2 | 2.279999971 | 0.0060000001 | 0.3700000048 | 0.0099999998 | 0.0450000018 | 0.0040000002 | 0.0170000009 | 0.0006 | 0.0399999991 | 0.1099999994 | 0.0004 | 0.0060000001 | 0.0099999998 | 0.023 | 0 | 0 | 0 | 0 | 48 | 158.3612 | 171.6361 | 164.8909 | 35.96395592 | 19.90181 | 25.92809 | 20.56313 | 21.07262 | 32.24459 | 23.04904 | 25.33854 | 227.215 | 316 | 316 | 28100 | 18 | 24.16358 | 1 | 2700 | 1579 | 1577.243 | 3400 | 1589.56 | 0
2 | 2022-01-12 02:12 | 2022-01-12 00:30 | 2022-01-12 02:10 | 2022-01-12 02:14 | 58541 | D1010 | 3 | 65294 | 1725 | 12769 | 50800 | 47994 | 16100 | 17300 | 6400 | 7899 | 1635 | 13 | 800 | 130 | 128 | 1658 | 0 | 0.0149999997 | 0 | 0 | 0 | 0.0299999993 | 0 | 0 | 0 | 0 | 0 | 0 | 0 | 0 | 0 | 0 | 0 | 0 | 0 | 0 | 0 | 0 | 0 | 0 | 0 | 0 | 133 | 163.0492 | 176.4168 | 170.809 | 45.84205 | 24.99963 | 29.2344 | 21.17308 | 21.8828 | 31.42713 | 23.40861 | 25.8264 | 186.7673 | SDUPLEX | SDUPLEX | 30399 | 23 | 0.1454046 | 2 | 1500 | 1594 | 1600.652 | 900 | 1590.121 | 40
3 | 2022-01-26 07:07 | 2022-01-26 05:48 | 2022-01-26 07:06 | 2022-01-26 07:13 | 58590 | D0510 | 5 | 62425 | 1813 | 11412 | 49200 | 40425 | 14500 | 22000 | 7200 | 6900 | 1547 | 13 | 2099 | 43 | 338 | 1614 | 66.79 | 1.713999987 | 0.5799999833 | 0.2199999988 | 0.0260000005 | 0.0179999992 | 4.599999905 | 22.35 | 3.140000105 | 0.0309999995 | 0.2199999988 | 0.0060000001 | 0.0450000018 | 0.0080000004 | 0.0099999998 | 0.0009 | 0.0599999987 | 0.0579999983 | 0.0003 | 0.0040000002 | 0.0099999998 | 0.0099999998 | 0 | 0 | 0 | 0 | 116 | 157.6223 | 172.1938 | 162.0189 | 51.05697 | 29.52903 | 31.08461 | 20.05517 | 21.15133 | 30.2349 | 23.313 | 25.4569 | 231.2925 | DUPLEX | DUPLEX | 28600 | 67 | 2.541505 | 3 | 1999 | 1585 | 1598.153 | 1500 | 1589.34 | 24.96248
4 | 2022-02-04 08:39 | 2022-02-04 07:16 | 2022-02-04 08:29 | 2022-02-04 08:46 | 58629 | D0510 | 6 | 114708 | 1752 | 20556 | 92400 | 85008 | 18700 | 29700 | 4900 | 5600 | 1573 | 13 | 2499 | 611 | 413 | 1596 | 67.31 | 1.25 | 0.5500000119 | 0.1400000006 | 0.02500000037 | 0.02099999972 | 4.900000095 | 22.85 | 2.430000067 | 0.02400000021 | 0.2099999934 | 0.007000000216 | 0.04600000009 | 0.00800000038 | 0.01300000027 | 0.0003999999899 | 0.03999999911 | 0.05999999866 | 0.0001999999949 | 0.00400000019 | 0.009999999776 | 0.01700000092 | 0 | 0 | 0 | 0 | 56.26 | 158.7209 | 172.2145 | 166.4351 | 0.0819309148 | -0.1012115996 | 10.08645 | 20.06222 | 21.5588 | 32.58096 | 23.95189 | 26.74351 | 58.74025 | DUPLEX | DUPLEX | 29200 | 23 | 13.61421 | 4 | 2200 | 1582 | 1591.812 | 2100 | 1590.058 | 4.545455
5 | 2022-02-08 05:49 | 2022-02-08 04:26 | 2022-02-08 05:49 | 2022-02-08 05:54 | 58639 | D1010 | 5 | 64505 | 1721 | 13084 | 49700 | 49205 | 18000 | 15300 | 5700 | 5200 | 1541 | 13 | 1899 | 2 | 276 | 1589 | 0 | 0.00800000038 | 0 | 0 | 0 | 0.008999999613 | 0 | 0 | 0 | 0 | 0 | 0 | 0 | 0 | 0 | 0 | 0 | 0 | 0 | 0 | 0 | 0 | 0 | 0 | 0 | 0 | 148.623 | 157.5922 | 171.3087 | 163.4842 | 15.64121 | 9.499853128 | 13.07286 | 19.89712 | 21.97745 | 35.17279592 | 26.29964 | 29.25852 | 108.621 | SDUPLEX | SDUPLEX | 28900 | 48 | -27.49485 | 5 | 2900 | 1634 | 1627.674 | 700 | 1589.736 | 75.86207
6 | 2022-03-01 09:08 | 2022-03-01 07:29 | 2022-03-01 09:07 | 2022-03-01 09:16 | 58710 | D1010 | 5 | 64442 | 2000 | 12842 | 49600 | 48542 | 19400 | 15900 | 7900 | 4899 | 1570 | 13 | 2900 | 65 | 482 | 1634 | 64.47 | 1.376999974 | 0.6100000143 | 0.1199999973 | 0.02500000037 | 0.01099999994 | 5.849999905 | 24 | 3.059999943 | 0.02300000004 | 0.2199999988 | 0.004999999888 | 0.03999999911 | 0.00400000019 | 0.002000000095 | 0.0005000000237 | 0.03999999911 | 0.06599999964 | 0.0001999999949 | 0.004999999888 | 0.009999999776 | 0.003000000026 | 0 | 0 | 0 | 0 | 22.88 | 165.2512 | 178.4689 | 172.0259 | 28.53532 | 16.36943 | 18.19087 | 16.8791 | 21.48809 | 29.02028 | 25.13531 | 27.67681 | 136.8365 | SDUPLEX | SDUPLEX | 32199 | 64 | 18.52709 | 6 | 2499 | 1602 | 1601.518 | 1800 | 1589.24 | 27.97119
7 | 2022-03-09 02:24 | 2022-03-09 00:59 | 2022-03-09 02:24 | 2022-03-09 02:29 | 58740 | D1010 | 3 | 19700 | 0 | 9700 | 10000 | 19700 | 17100 | 0 | 8800 | 5399 | 1519 | 13 | 2500 | 16 | 333 | 1579 | 62.36000061 | 1.743000031 | 0.6700000167 | 0.1599999964 | 0.02300000004 | 0.01499999966 | 5.559999943 | 26.19 | 2.75 | 0.06300000101 | 0.200000003 | 0.004999999888 | 0.04699999839 | 0.007000000216 | 0.00400000019 | 0.0008999999845 | 0.03999999911 | 0.07100000232 | 9.999999747e-05 | 0.00400000019 | 0.009999999776 | 0.00400000019 | 0 | 0 | 0 | 0 | 154.03 | 159.9401 | 171.1831 | 166.4655 | 18.94503 | 11.51126 | 17.08687 | 19.72841 | 21.40482141 | 30.15561 | 23.69269 | 25.85054 | 110.7173 | SDUPLEX | SDUPLEX | 31299 | 60 | -66.54561 | 7 | 500 | 1592 | 1603.266 | 600 | 1605.004 | 0
8 | 2022-03-21 07:55 | 2022-03-21 06:34 | 2022-03-21 07:53 | 2022-03-21 08:02 | 58781 | D1010 | 3 | 121947 | 1799 | 25148 | 95000 | 87547 | 15800 | 34400 | 7800 | 4999 | 1585 | 13 | 3000 | 73 | 442 | 1609 | 63.47 | 1.440000057 | 0.5799999833 | 0.1400000006 | 0.0260000005 | 0.0160000008 | 5.739999771 | 24.76 | 3.369999886 | 0.0060000001 | 0.2199999988 | 0.0060000001 | 0.0390000008 | 0.0040000002 | 0.001 | 0.0003 | 0.0399999991 | 0.0649999976 | 0.0002 | 0.0040000002 | 0.0099999998 | 0.001 | 0 | 0 | 0 | 0 | 245.29 | 167.7043 | 177.786 | 164.8322 | 57.63678 | 38.01127 | 37.9851 | 17.39837 | 19.18403 | 26.50702 | 21.2016 | 22.9518 | 267.3715 | SDUPLEX | SDUPLEX | 28599 | 24 | -37.45473 | 8 | 1400 | 1622 | 1590.851 | 1400 | 1590.851 | 0
9 | 2022-03-22 01:33 | 2022-03-21 23:29 | 2022-03-22 01:26 | 2022-03-22 01:36 | 58784 | D1010 | 2 | 52000 | 0 | 5000 | 47000 | 34900 | 17700 | 17100 | 8400 | 8499 | 1573 | 13 | 800 | 441 | 176 | 1594 | 0 | 0.0080000004 | 0 | 0 | 0 | 0.0015 | 0 | 0 | 0 | 0 | 0 | 0 | 0 | 0 | 0 | 0 | 0 | 0 | 0 | 0 | 0 | 0 | 0 | 0 | 0 | 0 | 86.85 | 161.1746 | 171.694 | 166.6426 | 2.08898 | -0.0999443217 | 5.576159413 | 20.37511 | 21.79026 | 31.92044 | 23.50065 | 25.66111 | 0.7530409 | SDUPLEX | SDUPLEX | 34599 | 21 | 48.1454 | 9 | 1999 | 1602 | 1598.145 | 1500 | 1589.36 | 24.96248
10 | 2022-03-22 21:34 | 2022-03-22 20:00 | 2022-03-22 21:29 | 2022-03-22 21:37 | 58788 | C2050 | 1 | 61946 | 1918 | 8128 | 51900 | 43546 | 17900 | 18400 | 9200 | 5699 | 1573 | 13 | 1400 | 294 | 212 | 1599 | 70.48 | 0.8330000043 | 0.7900000215 | 0.1899999976 | 0.0289999992 | 0.0189999994 | 10.84 | 14.42 | 1.919999957 | 0.0390000008 | 0.3000000119 | 0.0089999996 | 0.0299999993 | 0.0080000004 | 0.0070000002 | 0.0004 | 0.0299999993 | 0.0710000023 | 0.0002 | 0.0049999999 | 0.0099999998 | 0.0080000004 | 0 | 0 | 0 | 0 | 70.86 | 166.8925 | 175.7831 | 175.1599 | 6.356811761 | 2.652868444 | 3.62099268 | 20.8523 | 21.83871 | 33.05478 | 23.05696 | 25.14651 | 27.46621 | 316S | 316 | 32799 | 26 | -11.74554 | 10 | 2000 | 1587 | 1604.15 | 1200 | 1590.062 | 40
11 | 2022-03-29 01:35 | 2022-03-29 00:16 | 2022-03-29 01:35 | 2022-03-29 01:39 | 58808 | D1010 | 2 | 55900 | 0 | 8300 | 47600 | 31700 | 16100 | 24200 | 8000 | 6099 | 1566 | 13 | 1500 | 0 | 200 | 1594 | 67.29 | 1.179999948 | 0.4600000083 | 0.0399999991 | 0.0250000004 | 0.0140000004 | 5.849999905 | 21.75 | 2.970000029 | 0.0099999998 | 0.1899999976 | 0.0060000001 | 0.0260000005 | 0.001 | 0.001 | 0.0001 | 0.0399999991 | 0.050999999 | 0.0001 | 0.0040000002 | 0.0099999998 | 0 | 0 | 0 | 0 | 0 | 6.24 | 161.3753 | 175.6752 | 168.2896 | 43.422 | 25.32412 | 29.05356 | 19.87587 | 20.43235 | 31.33873 | 23.2535 | 25.90602 | 201.2225 | SDUPLEX | SDUPLEX | 30199 | 28 | -39.72737 | 11 | 2499 | 1596 | 1590.561 | 2500 | 1590.579 | 0
12 | 2022-03-31 13:38 | 2022-03-31 12:08 | 2022-03-31 13:37 | 2022-03-31 13:42 | 58823 | V2210 | 6 | 111370 | 2465 | 9505 | 99400 | 57370 | 15600 | 54000 | 10400 | 4899 | 1568 | 13 | 1000 | 94 | 219 | 1589 | 63.02 | 0.0060000001 | 0.8100000024 | 0.1400000006 | 0.0280000009 | 0.0007 | 6.639999867 | 25.35 | 3.319999933 | 0.0120000001 | 0.2199999988 | 0.0049999999 | 0.0560000017 | 0.0020000001 | 0.0080000004 | 0.0001 | 0.0399999991 | 0.0670000017 | 0.0003 | 0.0040000002 | 0.0099999998 | 0.0080000004 | 0 | 0 | 0 | 0 | 137.55 | 159.7856 | 173.9132 | 165.9946 | 27.82893 | 15.45514 | 17.35646 | 22.6594 | 24.32302 | 31.24863 | 25.95155 | 28.32604 | 207.9177 | 316S | 316 | 30899 | 21 | 59.18176 | 12 | 2000 | 1598 | 1592.678 | 1800 | 1589.153 | 10
13 | 2022-04-11 10:09 | 2022-04-11 08:39 | 2022-04-11 10:06 | 2022-04-11 10:12 | 58862 | K0820 | 5 | 64639 | 1454 | 36585 | 26600 | 64639 | 22200 | 0 | 0 | 9599 | 1623 | 14 | 800 | 208 | 167 | 1634 | 42.56 | 1.519999981 | 0.2899999917 | 0.2099999934 | 0.0089999996 | 0.0170000009 | 32.37 | 20.1 | 0.1099999994 | 0.0829999968 | 0.0599999987 | 0.003 | 0.0340000018 | 0.0430000015 | 0.0460000001 | 0.0005 | 0 | 0.023 | 0.0001 | 0.001 | 0.0099999998 | 0.0489999987 | 0 | 0 | 0 | 0 | 256.31 | 159.6619 | 174.9121 | 164.1507 | 47.09177 | 26.19488 | 27.28583 | 22.25341 | 23.84276 | 33.62802 | 25.40709 | 26.98942 | 208.1422 | A800 | 800 | 31799 | 11 | 39.1454 | 13 | 1000 | 1581 | 1589.11 | 1100 | 1590.84 | 0
14 | 2022-04-20 21:29 | 2022-04-20 20:00 | 2022-04-20 21:28 | 2022-04-20 21:34 | 58885 | C0150 | 1 | 62887 | 1545 | 8142 | 53200 | 42087 | 16300 | 20800 | 7500 | 8399 | 1584 | 13 | 1600 | 46 | 301 | 1647 | 71.15 | 1.399999976 | 0.7400000095 | 0.1899999976 | 0.0240000002 | 0.0199999996 | 9.399999619 | 16.35 | 0.25 | 0.0070000002 | 0.1800000072 | 0.0089999996 | 0.0390000008 | 0.0099999998 | 0.0340000018 | 0.0003 | 0.0099999998 | 0.0450000018 | 0.0003 | 0.0040000002 | 0.0099999998 | 0.0340000018 | 0 | 0 | 0 | 0 | 224.07 | 163.2265 | 176.7393 | 166.2284 | 53.69614 | 30.92733 | 33.3914 | 18.52375 | 20.9623 | 31.10823 | 22.89663601 | 24.63824 | 246.1703 | 304S | 304 | 32199 | 63 | 45.29081 | 14 | 1700 | 1607 | 1603.365 | 900 | 1589.304 | 47.05882
15 | 2022-05-03 00:45 | 2022-05-02 23:22 | 2022-05-03 00:45 | 2022-05-03 00:50 | 58919 | D1010 | 2 | 59200 | 0 | 12000 | 47200 | 49000 | 19800 | 10200 | 6700 | 1500 | 1562 | 13 | 2499 | 5 | 340 | 1628 | 0 | 0.0270000007 | 0 | 0 | 0 | 0.0189999994 | 0 | 0 | 0 | 0 | 0 | 0 | 0 | 0 | 0 | 0 | 0 | 0 | 0 | 0 | 0 | 0 | 0 | 0 | 0 | 0 | 86.449 | 159.4946 | 175.0656 | 167.2248 | 41.65028 | 25.69094 | 24.32480967 | 18.39681 | 22.04861 | 31.47724 | 23.54897712 | 25.50562 | 220.2875 | SDUPLEX | SDUPLEX | 28000 | 66 | -59.38579 | 15 | 1300 | 1594 | 1596.558 | 900 | 1589.538 | 30.76923
16 | 2022-05-20 21:33 | 2022-05-20 20:01 | 2022-05-20 21:33 | 2022-05-20 21:36 | 58986 | D0510 | 1 | 62523 | 1772 | 9151 | 51600 | 41023 | 15500 | 21500 | 10500 | 6899 | 1586 | 13 | 1300 | 1 | 193 | 1612 | 68.5 | 1.17200005 | 0.6700000167 | 0.25 | 0.0260000005 | 0.0170000009 | 5.210000038 | 21 | 2.779999971 | 0.0049999999 | 0.2199999988 | 0.0070000002 | 0.0500000007 | 0.0060000001 | 0.0060000001 | 0.0005 | 0.0500000007 | 0.0719999969 | 0.0002 | 0.0049999999 | 0.0099999998 | 0.0080000004 | 0 | 0 | 0 | 0 | 35.86 | 162.7501 | 175.7071 | 171.7599 | 42.04725 | 23.92594 | 28.49594 | 27.68821 | 28.29231 | 41.08453 | 30.63704 | 32.9683 | 214.0159 | DUPLEX | DUPLEX | 32899 | 26 | -14.76372 | 16 | 1599 | 1599 | 1601.719 | 900 | 1589.44 | 43.71482
17 | 2022-05-25 07:45 | 2022-05-25 06:14 | 2022-05-25 07:45 | 2022-05-25 07:50 | 58994 | D1010 | 1 | 64569 | 1589 | 12780 | 50200 | 46269 | 16200 | 18300 | 9100 | 6199 | 1559 | 13 | 2100 | 3 | 335 | 1619 | 62.38999939 | 1.695000052 | 0.6499999762 | 0.3400000036 | 0.023 | 0.0240000002 | 6.400000095 | 25.01 | 2.710000038 | 0.0520000011 | 0.2599999905 | 0.0060000001 | 0.057 | 0.0160000008 | 0.0109999999 | 0.0006 | 0.0500000007 | 0.0780000016 | 0.0002 | 0.0040000002 | 0.0099999998 | 0.0120000001 | 0 | 0 | 0 | 0 | 2.98 | 163.5561 | 176.0995 | 173.0324 | 0.07877096 | -0.1009149034 | -0.1736111045 | 20.48611 | 21.23843 | 29.55729 | 23.40856 | 25.70795 | 0.6751543085 | SDUPLEX | SDUPLEX | 31499 | 60 | -0.618313 | 17 | 1400 | 1599 | 1595.772 | 1100 | 1590.49 | 21.42857
18 | 2022-05-30 23:52 | 2022-05-30 22:19 | 2022-05-30 23:51 | 2022-05-30 23:57 | 59007 | D1010 | 2 | 63776 | 1211 | 12665 | 49900 | 52276 | 18100 | 11500 | 5600 | 4999 | 1528 | 13 | 2600 | 46 | 298 | 1591 | 62.56 | 1.917999983 | 0.6100000143 | 0.2700000107 | 0.02500000037 | 0.01899999939 | 5.289999962 | 25.93 | 2.799999952 | 0.0390000008 | 0.2300000042 | 0.004999999888 | 0.05299999937 | 0.0120000001 | 0.00800000038 | 0.0003999999899 | 0.03999999911 | 0.0719999969 | 9.999999747e-05 | 0.00400000019 | 0.009999999776 | 0.00800000038 | 0 | 0 | 0 | 0 | 110.02 | 157.139 | 172.1121 | 163.4286 | 51.26033 | 28.58904 | 33.88922 | 23.06794 | 23.86604 | 34.54341 | 27.80408 | 30.14368 | 212.5965 | SDUPLEX | SDUPLEX | 28699 | 63 | -117.5274 | 18 | 2999 | 1588 | 1615.894 | 1600 | 1589.958 | 46.64888
19 | 2022-05-31 23:14 | 2022-05-31 21:42 | 2022-05-31 23:14 | 2022-05-31 23:20 | 59013 | D1010 | 2 | 61331 | 1394 | 12037 | 47900 | 46031 | 17300 | 15300 | 7600 | 3100 | 1541 | 13 | 1899 | 0 | 351 | 1613 | 65.71 | 1.434000015 | 0.6600000262 | 0.200000003 | 0.02500000037 | 0.01400000043 | 5.199999809 | 23.63 | 2.599999905 | 0.004999999888 | 0.1800000072 | 0.006000000052 | 0.05200000107 | 0.008999999613 | 0.008999999613 | 0.0003000000142 | 0.05000000075 | 0.08399999887 | 9.999999747e-05 | 0.00400000019 | 0.009999999776 | 0.008999999613 | 0 | 0 | 0 | 0 | 78.133 | 158.3695 | 172.9437 | 167.0166 | 41.44358 | 26.81745 | 27.02356 | 26.4101 | 27.04087431 | 37.11652 | 30.21405 | 33.14365 | 259.3946 | SDUPLEX | SDUPLEX | 28000 | 72 | 47.50515 | 19 | 2299 | 1618 | 1596.394 | 1900 | 1589.364 | 17.35537
20 | 2022-06-01 21:22 | 2022-06-01 20:00 | 2022-06-01 21:22 | 2022-06-01 21:29 | 59018 | V2210 | 1 | 62847 | 2147 | 3900 | 56800 | 43147 | 17500 | 19700 | 6400 | 8400 | 1514 | 13 | 2499 | 10 | 384 | 1582 | 69.12 | 1.169999957 | 1.039999962 | 0.2800000012 | 0.03200000152 | 0.02899999917 | 9.5 | 15.9 | 1.909999967 | 0.01400000043 | 0.3300000131 | 0.01099999994 | 0.06499999762 | 0.02800000086 | 0.04800000042 | 0.0008999999845 | 0.07999999821 | 0.150000006 | 0.0001999999949 | 0.007000000216 | 0.009999999776 | 0.04800000042 | 0 | 0 | 0 | 0 | 1.133 | 161.1598 | 175.66 | 170.6319 | 28.78515 | 16.04659 | 18.7685 | 28.43731 | 28.8922 | 38.71602 | 31.98275 | 34.41737 | 191.5343 | 316S | 316 | 32300 | 68 | -15.38579 | 20 | 1200 | 1642 | 1598.819 | 700 | 1590.341 | 41.66667
21 | 2022-06-10 08:17 | 2022-06-10 06:52 | 2022-06-10 08:17 | 2022-06-10 08:21 | 59059 | K0820 | 6 | 64531 | 1293 | 39238 | 24000 | 56431 | 20000 | 8100 | 4100 | 5699 | 1560 | 13 | 1200 | 4 | 276 | 1598 | 45.9 | 1.309999943 | 0.4499999881 | 0.2099999934 | 0.01499999966 | 0.02099999972 | 30.15 | 19.35 | 0.1400000006 | 0.008999999613 | 0.07999999821 | 0.004999999888 | 0.03700000048 | 0.0120000001 | 0.01300000027 | 9.999999747e-05 | 0.009999999776 | 0.03500000015 | 0.0001999999949 | 0.002000000095 | 0.009999999776 | 0.01300000027 | 0 | 0 | 0 | 0 | 34.543 | 162.1453 | 175.0462 | 171.3432 | 52.36652 | 27.25622 | 34.35844 | 27.05891 | 28.0689 | 37.42406 | 29.98792 | 32.42625 | 207.888 | A800 | 800 | 29799 | 38 | 84.21811 | 21 | 1000 | 1603 | 1601.467 | 500 | 1592.679 | 50
22 | 2022-06-14 23:47 | 2022-06-14 22:25 | 2022-06-14 23:47 | 2022-06-14 23:51 | 59072 | D1010 | 2 | 63209 | 1009 | 12000 | 50200 | 44209 | 15300 | 19000 | 7000 | 4799 | 1550 | 13 | 1300 | 2 | 212 | 1589 | 64.35 | 1.389999986 | 0.5899999738 | 0.2199999988 | 0.02400000021 | 0.01600000076 | 5.599999905 | 24.3 | 2.819999933 | 0.07100000232 | 0.2199999988 | 0.006000000052 | 0.04699999839 | 0.007000000216 | 0.007000000216 | 0.001000000047 | 0.03999999911 | 0.0700000003 | 9.999999747e-05 | 0.00400000019 | 0.009999999776 | 0.007000000216 | 0 | 0 | 0 | 0 | 117.62 | 158.1748 | 173.5587 | 167.534 | 35.46779 | 19.98782 | 22.85731 | 29.18114 | 29.83762 | 41.78833 | 32.84104699 | 35.09701 | 261.6321602 | SDUPLEX | SDUPLEX | 27099 | 39 | 4.236282 | 22 | 1000 | 1596 | 1594.048 | 800 | 1590.53 | 20
23 | 2022-06-20 10:29 | 2022-06-20 08:51 | 2022-06-20 10:29 | 2022-06-20 10:34 | 59093 | K0820 | 5 | 64846 | 1524 | 37122 | 26200 | 64846 | 21900 | 0 | 0 | 8699 | 1526 | 14 | 2200 | 5 | 297 | 1588 | 44.41 | 1.299999952 | 0.4499999881 | 0.1899999976 | 0.01400000043 | 0.02899999917 | 32.17 | 18.75 | 0.1199999973 | 0.0540000014 | 0.07999999821 | 0.004999999888 | 0.03400000185 | 0.01799999923 | 0.0120000001 | 0.0003999999899 | 0 | 0.0549999997 | 9.999999747e-05 | 0.002000000095 | 0.009999999776 | 0.01600000076 | 0 | 0 | 0 | 0 | 15.74 | 159.2471 | 174.4546 | 159.2471 | 41.64032 | 21.81084 | 26.01423 | 27.68489 | 27.62451 | 36.7595 | 28.91452 | 30.9252 | 201.428 | A800 | 800 | 30599 | 62 | -54.60014 | 23 | 500 | 1594 | 1599.009 | 600 | 1600.756 | 0
24 | 2022-06-30 23:54 | 2022-06-30 22:29 | 2022-06-30 23:54 | 2022-06-30 23:59 | 59132 | T0610 | 2 | 60900 | 500 | 4100 | 56300 | 41700 | 17600 | 19200 | 5600 | 8399 | 1535 | 13 | 2100 | 7 | 275 | 1600 | 71.53 | 1.105999947 | 1.019999981 | 0.2199999988 | 0.02600000054 | 0.02199999988 | 9.520000458 | 15.53 | 0.25 | 0.01899999939 | 0.200000003 | 0.008999999613 | 0.04100000113 | 0.01499999966 | 0.0719999969 | 0.0003999999899 | 0.02999999933 | 0.05700000003 | 0.0001999999949 | 0.004999999888 | 0.009999999776 | 0.0719999969 | 0 | 0 | 0 | 0 | 243.29 | 160.455 | 174.6098 | 165.1115 | 38.68737 | 19.61846 | 24.81321 | 24.93805 | 25.09645 | 35.17007 | 27.18759 | 29.15379 | 266.137 | 347 | 347 | 31599 | 65 | -60.61831 | 24 | 1599 | 1609 | 1614.353 | 500 | 1595.034 | 68.73046
25 | 2022-07-07 04:07 | 2022-07-07 02:12 | 2022-07-07 04:06 | 2022-07-07 04:15 | 59155 | D0510 | 4 | 125891 | 1822 | 19869 | 104200 | 93591 | 17100 | 32300 | 7500 | 8299 | 1573 | 13 | 2900 | 64 | 443 | 1589 | 67.87 | 1.409999967 | 0.6100000143 | 0.2599999905 | 0.02300000004 | 0.01700000092 | 5.199999809 | 21.4 | 2.880000114 | 0.05200000107 | 0.2199999988 | 0.004999999888 | 0.04100000113 | 0.00800000038 | 0.0120000001 | 0.0006000000285 | 0.03999999911 | 0.04500000179 | 0.0001999999949 | 0.00400000019 | 0.009999999776 | 0.0120000001 | 0 | 0 | 0 | 0 | 94.26 | 159.494 | 173.9271 | 167.7305 | 0.0760297823 | -0.100698764 | -0.1327516617 | 30.11674 | 30.93632 | 42.31517 | 32.86209 | 34.92449 | 28.37546 | DUPLEX | DUPLEX | 32899 | 16 | -20.47291 | 25 | 1000 | 1581 | 1596.183 | 600 | 1589.187 | 40
26 | 2022-09-06 11:19 | 2022-09-06 09:19 | 2022-09-06 11:14 | 2022-09-06 11:21 | 59256 | C0150 | 5 | 63319 | 1415 | 13404 | 48500 | 45419 | 17100 | 17900 | 5300 | 9099 | 1605 | 13 | 600 | 327 | 93 | 1615 | 70.34 | 1.159000039 | 0.6999999881 | 0.1599999964 | 0.02999999933 | 0.01799999923 | 9.93999958 | 16.69 | 0.2599999905 | 0.008999999613 | 0.1700000018 | 0.007000000216 | 0.04100000113 | 0.01499999966 | 0.01700000092 | 0.0001999999949 | 0.009999999776 | 0.05999999866 | 0.002899999963 | 0.00400000019 | 0.009999999776 | 0.01700000092 | 0 | 0 | 0 | 0 | 248 | 172.3811 | 172.915 | 179.9626 | 28.36748 | 14.92541 | 18.4131 | 29.21591 | 31.09206 | 37.86214 | 32.56596 | 31.892 | 117.435 | 304S | 304 | 31499 | 10 | -2.890947 | 26 | 1999 | 1626 | 1612.241 | 700 | 1589.657 | 64.98249
27 | 2022-09-08 08:26 | 2022-09-08 07:03 | 2022-09-08 08:26 | 2022-09-08 08:31 | 59267 | T0910 | 6 | 63461 | 1911 | 6150 | 55400 | 48361 | 17700 | 15100 | 7100 | 4000 | 1527 | 13 | 2499 | 6 | 313 | 1602 | 69.33 | 1.156000018 | 1.090000033 | 0.2700000107 | 0.03500000015 | 0.01600000076 | 10.01 | 16.91 | 0.4199999869 | 0.04800000042 | 0.3400000036 | 0.01099999994 | 0.05099999905 | 0.01999999955 | 0.04199999943 | 0.0003999999899 | 0.01999999955 | 0.09799999744 | 0.0027999999 | 0.004999999888 | 0.009999999776 | 0.04199999943 | 0 | 0 | 0 | 0 | 58 | 170.5284 | 171.5433 | 179.4373 | 22.17376 | 22.49914 | 14.81334057 | 29.03678 | 30.6229 | 35.5065 | 33.52041 | 33.32105 | 277.5888 | 321 | 321 | 28800 | 75 | -86.38579 | 27 | 1200 | 1591 | 1608.712 | 500 | 1596.509 | 58.33333
28 | 2022-09-12 23:51 | 2022-09-12 22:16 | 2022-09-12 23:51 | 2022-09-12 23:55 | 59281 | T0610 | 2 | 64891 | 1810 | 6681 | 56400 | 42791 | 17100 | 22100 | 9100 | 5100 | 1558 | 13 | 1999 | 4 | 263 | 1626 | 70.84 | 1.149999976 | 0.9499999881 | 0.2800000012 | 0.02999999933 | 0.01999999955 | 9.800000191 | 15.95 | 0.2599999905 | 0.008999999613 | 0.2199999988 | 0.008999999613 | 0.04699999839 | 0.01499999966 | 0.03799999878 | 0.000699999975 | 0.01999999955 | 0.05799999833 | 0.002899999963 | 0.00400000019 | 0.009999999776 | 0.03799999878 | 0 | 0 | 0 | 0 | 66 | 170.8067 | 172.817 | 179.9755 | 50.74132 | 29.53399 | 33.01131 | 25.30343 | 26.06579 | 30.11708 | 28.93911 | 29.01553 | 239.3592 | 347 | 347 | 31300 | 68 | -56.47667 | 28 | 3000 | 1585 | 1600.496 | 2400 | 1589.864 | 20
29 | 2022-09-15 01:24 | 2022-09-15 00:07 | 2022-09-15 01:24 | 2022-09-15 01:27 | 59293 | V2210 | 3 | 64582 | 2314 | 4268 | 58000 | 46082 | 18700 | 18500 | 8400 | 3899 | 1581 | 13 | 1000 | 14 | 151 | 1613 | 68.5 | 1.25999999 | 1.029999971 | 0.25 | 0.02999999933 | 0.02099999972 | 9.699999809 | 16.3 | 2.180000067 | 0.03400000185 | 0.3100000024 | 0.008999999613 | 0.04899999872 | 0.01600000076 | 0.01400000043 | 0.0006000000285 | 0.05000000075 | 0.1120000035 | 9.999999747e-05 | 0.006000000052 | 0.009999999776 | 0.01400000043 | 0 | 0 | 0 | 0 | 262 | 167.6134 | 169.9268 | 177.811 | 51.15292 | 29.63943 | 34.34516 | 27.19578956 | 27.61005 | 35.14617 | 30.78878 | 30.85571 | 245.3389 | 316S | 316 | 30999 | 32 | -8.818244 | 29 | 2900 | 1589 | 1624.666 | 1100 | 1590.563 | 62.06897
30 | 2022-09-16 01:11 | 2022-09-15 23:59 | 2022-09-16 01:11 | 2022-09-16 01:15 | 59300 | V2210 | 3 | 64234 | 1985 | 4249 | 58000 | 49434 | 17500 | 14800 | 7000 | 4400 | 1580 | 13 | 1100 | 7 | 204 | 1603 | 70.06 | 0.8700000048 | 0.9499999881 | 0.1299999952 | 0.03200000152 | 0.01700000092 | 9.75 | 15.1 | 2.25 | 0.00400000019 | 0.3100000024 | 0.009999999776 | 0.04100000113 | 0.006000000052 | 0.01499999966 | 0.0003000000142 | 0.05000000075 | 0.1089999974 | 0.0003000000142 | 0.007000000216 | 0.009999999776 | 0.01600000076 | 0 | 0 | 0 | 0 | 82 | 167.9449 | 171.0126 | 176.4386 | 34.63205 | 20.58575 | 22.931156 | 27.69763 | 28.3765 | 38.46085 | 31.54452118 | 32.56805 | 232.2432 | 316S | 316 | 28900 | 23 | 28.19993 | 30 | 2200 | 1588 | 1600.793 | 1600 | 1590.286 | 27.27273
31 | 2022-09-20 21:31 | 2022-09-20 20:00 | 2022-09-20 21:31 | 2022-09-20 21:34 | 59316 | V2210 | 1 | 63217 | 3208 | 4109 | 55900 | 39717 | 17800 | 23500 | 9500 | 5699 | 1562 | 13 | 1400 | 6 | 202 | 1599 | 69.54 | 1.059000015 | 1 | 0.3000000119 | 0.03200000152 | 0.02199999988 | 9.270000458 | 15.75 | 2.130000114 | 0.04100000113 | 0.3199999928 | 0.009999999776 | 0.0549999997 | 0.03099999949 | 0.02099999972 | 0.001099999994 | 0.05999999866 | 0.112999998 | 0.0003000000142 | 0.006000000052 | 0.009999999776 | 0.02099999972 | 0 | 0 | 0 | 0 | 42 | 180.4902 | 180.8474 | 188.7213 | 9.598865224 | 5.75564033 | 5.901429887 | 22.38663 | 23.31286 | 29.16917 | 26.49331 | 26.45086 | 72.38423 | 316S | 316 | 32999 | 37 | -21.74554 | 31 | 1100 | 1592 | 1596.37 | 700 | 1589.373 | 36.36364
32 | 2022-09-27 04:11 | 2022-09-27 02:36 | 2022-09-27 04:11 | 2022-09-27 04:14 | 59340 | D1010 | 3 | 122139 | 1429 | 29210 | 91500 | 83939 | 17400 | 38200 | 4800 | 8299 | 1561 | 13 | 1000 | 3 | 139 | 1581 | 62.98 | 1.480000019 | 0.5199999809 | 0.1199999973 | 0.02500000037 | 0.01499999966 | 5.75 | 25.4 | 3.150000095 | 0.04399999976 | 0.2099999934 | 0.00400000019 | 0.04899999872 | 0.004999999888 | 0.001000000047 | 0.0006000000285 | 0.05000000075 | 0.0549999997 | 0.0001999999949 | 0.00400000019 | 0.009999999776 | 0 | 0 | 0 | 0 | 0 | 25.318 | 174.8592 | 176.9172 | 181.4496 | 38.10773 | 20.52054 | 27.24798 | 18.67398 | 22.10648 | 26.65763 | 24.2825 | 24.23175 | 192.7312 | SDUPLEX | SDUPLEX | 30499 | 20 | -20.81824 | 32 | 2000 | 1584 | 1589.768 | 2000 | 1589.768 | 0
33 | 2022-09-29 22:10 | 2022-09-29 20:51 | 2022-09-29 22:10 | 2022-09-29 22:14 | 59355 | T0610 | 1 | 64138 | 1744 | 8194 | 54200 | 46338 | 17300 | 17800 | 7400 | 4600 | 1547 | 13 | 1799 | 6 | 235 | 1631 | 72.25 | 1.090000033 | 0.8600000143 | 0.1400000006 | 0.0270000007 | 0.02800000086 | 8.949999809 | 15.9 | 0.25 | 0.007000000216 | 0.2099999934 | 0.00800000038 | 0.03999999911 | 0.00800000038 | 0.06100000069 | 0.0001999999949 | 0.01999999955 | 0.09499999881 | 0.0003000000142 | 0.004999999888 | 0.009999999776 | 0.06100000069 | 0 | 0 | 0 | 0 | 196.06 | 177.8889 | 178.3879 | 184.4649 | 23.54111 | 15.70131 | 16.25894322 | 20.45394 | 22.06348 | 26.74096 | 24.09068 | 23.86103 | 281.1025 | 347 | 347 | 29300 | 84 | -52.51302 | 33 | 2600 | 1612 | 1602.119 | 1900 | 1589.904 | 26.92308
34 | 2022-10-05 21:30 | 2022-10-05 19:59 | 2022-10-05 21:30 | 2022-10-05 21:33 | 59372 | T0610 | 1 | 121379 | 2090 | 14089 | 105200 | 88779 | 17400 | 32600 | 7200 | 5900 | 1569 | 13 | 999 | 5 | 193 | 1597 | 70.44 | 1.210000038 | 1.200000048 | 0.1899999976 | 0.03099999949 | 0.02400000021 | 9.25 | 16.25 | 0.3799999952 | 0.02400000021 | 0.2399999946 | 0.009999999776 | 0.04500000179 | 0.01400000043 | 0.04699999839 | 0.0003000000142 | 0.01999999955 | 0.08500000089 | 0.0003000000142 | 0.004999999888 | 0.009999999776 | 0.04800000042 | 0 | 0 | 0 | 0 | 184.09 | 176.7458 | 178.3894 | 184.8988 | 33.95079 | 19.55062 | 23.38947 | 24.41865504 | 26.31238 | 33.23141 | 28.99168 | 28.52668 | 216.1722 | 347 | 347 | 30500 | 28 | 33.34157 | 34 | 2199 | 1627 | 1607.687 | 1200 | 1590.281 | 45.42974
35 | 2022-10-11 00:55 | 2022-10-10 23:31 | 2022-10-11 00:54 | 2022-10-11 00:58 | 59391 | V1810 | 3 | 46900 | 500 | 2000 | 44400 | 40500 | 16000 | 6400 | 7000 | 5500 | 1563 | 13 | 1200 | 56 | 204 | 1635 | 70.07 | 0.8050000072 | 0.8199999928 | 0.1599999964 | 0.02999999933 | 0.02099999972 | 8.93999958 | 16.33 | 2.00999999 | 0.006000000052 | 0.25 | 0.009999999776 | 0.04100000113 | 0.00400000019 | 0.00400000019 | 0.0005000000237 | 0.05000000075 | 0.1099999994 | 0.0003999999899 | 0.006000000052 | 0.009999999776 | 0.00400000019 | 0 | 0 | 0 | 0 | 47.25 | 170.7903 | 173.1382 | 177.374 | 41.82996 | 22.93695 | 26.18754 | 22.08403 | 23.86861 | 31.13584 | 25.86736 | 25.61653 | 191.9656 | 303 | 303 | 28500 | 72 | 12.21811 | 35 | 1300 | 1599 | 1596.877 | 900 | 1589.837 | 30.76923
36 | 2022-10-19 23:18 | 2022-10-19 21:55 | 2022-10-19 23:17 | 2022-10-19 23:23 | 59426 | D0510 | 2 | 58600 | 0 | 8500 | 50100 | 39400 | 17800 | 19200 | 6400 | 4100 | 1542 | 13 | 2099 | 3 | 313 | 1614 | 68.43 | 1.049999952 | 0.5 | 0.1000000015 | 0.02300000004 | 0.01499999966 | 5.349999905 | 21.15 | 2.980000019 | 0.00400000019 | 0.1899999976 | 0.004999999888 | 0.03599999845 | 0.002000000095 | 0.001000000047 | 0.0006000000285 | 0.03999999911 | 0.03999999911 | 0.0003000000142 | 0.00400000019 | 0.009999999776 | 0 | 0 | 0 | 0 | 0 | 80.87 | 167.7051 | 170.7274 | 174.7204 | 31.60558 | 20.95019 | 23.03927 | 24.59258 | 24.83989 | 30.43479 | 27.60094 | 27.72089 | 262.6612 | DUPLEX | DUPLEX | 28300 | 72 | -22.45849 | 36 | 1500 | 1589 | 1598.794 | 1000 | 1590.01 | 33.33333
37 | 2022-10-24 09:00 | 2022-10-24 06:36 | 2022-10-24 09:00 | 2022-10-24 09:06 | 59438 | D1010 | 3 | 62818 | 1922 | 13896 | 47000 | 42818 | 14800 | 20000 | 9800 | 5599 | 1548 | 13 | 2000 | 2 | 307 | 1587 | 64.93 | 1.442000031 | 0.3400000036 | 0.1199999973 | 0.01999999955 | 0.01300000027 | 5.449999809 | 24.33 | 2.950000048 | 0.1110000014 | 0.1800000072 | 0.00400000019 | 0.0390000008 | 0.004999999888 | 0.001000000047 | 0.0003999999899 | 0.03999999911 | 0.03500000015 | 0.0001999999949 | 0.00400000019 | 0.009999999776 | 0 | 0 | 0 | 0 | 0 | 234.48 | 177.3451 | 178.5686 | 183.905 | 15.43429 | 8.577766222 | 13.03184 | 20.63828 | 21.34722 | 26.61269 | 22.75673 | 22.27951 | 168.1459 | SDUPLEX | SDUPLEX | 30199 | 39 | -12.63649 | 37 | 1999 | 1608 | 1600.279 | 1400 | 1589.748 | 29.96498
38 | 2022-10-28 09:20 | 2022-10-28 07:49 | 2022-10-28 09:20 | 2022-10-28 09:24 | 59464 | X0112 | 6 | 64351 | 2052 | 13199 | 49100 | 49351 | 17700 | 15000 | 6700 | 5800 | 1538 | 13 | 1999 | 10 | 244 | 1602 | 67.76 | 1.294999957 | 0.4799999893 | 0.150000006 | 0.02500000037 | 0.01999999955 | 5.460000038 | 21.73 | 2.779999971 | 0.06400000304 | 0.1599999964 | 0.004999999888 | 0.03700000048 | 0.002000000095 | 0.001000000047 | 0.0006000000285 | 0.02999999933 | 0.05099999905 | 0.0001999999949 | 0.00400000019 | 0.009999999776 | 0 | 0 | 0 | 0 | 0 | 123.39 | 168.5298 | 171.9945 | 178.3607 | 28.36128 | 19.26194 | 29.12922 | 28.09276 | 27.74481 | 34.77138 | 29.95217 | 29.78727 | 250.4268 | DUPLEX | DUPLEX | 30200 | 64 | -75.47667 | 38 | 1600 | 1595 | 1599.138 | 1100 | 1590.357 | 31.25
39 | 2022-11-07 07:48 | 2022-11-07 06:22 | 2022-11-07 07:48 | 2022-11-07 07:54 | 59479 | D1010 | 5 | 117663 | 1603 | 28260 | 87800 | 91163 | 18000 | 26500 | 9100 | 4400 | 1546 | 13 | 2199 | 4 | 382 | 1627 | 62.45 | 1.761000037 | 0.349999994 | 0.1299999952 | 0.02400000021 | 0.01799999923 | 4.960000038 | 26.96 | 3.099999905 | 0.00800000038 | 0.1599999964 | 0.00400000019 | 0.04500000179 | 0.003000000026 | 0.001000000047 | 0.000699999975 | 0.03999999911 | 0.04100000113 | 9.999999747e-05 | 0.003000000026 | 0.009999999776 | 0 | 0 | 0 | 0 | 0 | 49.007 | 177.5927 | 178.931 | 184.2057 | 45.80305 | 27.4449231 | 26.92830591 | 14.23066 | 18.61463 | 22.98272 | 19.73261 | 19.48222 | 252.3129 | SDUPLEX | SDUPLEX | 31500 | 81 | 30.55968 | 39 | 1599 | 1592 | 1615.453 | 500 | 1595.613 | 68.73046
40 | 2022-11-07 21:32 | 2022-11-07 20:00 | 2022-11-07 21:32 | 2022-11-07 21:35 | 59481 | D0510 | 3 | 64269 | 1667 | 9902 | 52700 | 43069 | 16800 | 21200 | 6700 | 5399 | 1563 | 13 | 1200 | 3 | 201 | 1591 | 67.07 | 1.217000008 | 0.4799999893 | 0.1800000072 | 0.02500000037 | 0.01400000043 | 5.260000229 | 22.06 | 3.25999999 | 0.02099999972 | 0.1800000072 | 0.004999999888 | 0.03999999911 | 0.00400000019 | 0.001000000047 | 0.001000000047 | 0.02999999933 | 0.04600000009 | 0 | 0.00400000019 | 0.009999999776 | 0 | 0 | 0 | 0 | 0 | 66.46 | 178.7416 | 178.5665 | 187.7077 | 41.93865 | 24.40658 | 28.64444 | 17.70955 | 21.0967 | 26.35984 | 23.05477 | 22.60047 | 220.432 | DUPLEX | DUPLEX | 28899 | 28 | 9.218107 | 40 | 1900 | 1587 | 1592.933 | 1700 | 1589.432 | 10.52632
41 | 2022-11-23 00:13 | 2022-11-22 22:48 | 2022-11-23 00:13 | 2022-11-23 00:18 | 59531 | D1010 | 1 | 61500 | 0 | 12700 | 48800 | 38700 | 17100 | 22800 | 6400 | 5799 | 1552 | 13 | 2000 | 10 | 264 | 1587 | 63.32 | 1.674999952 | 0.4300000072 | 0.1400000006 | 0.02199999988 | 0.01400000043 | 5.260000229 | 25.48 | 3.019999981 | 0.01899999939 | 0.1800000072 | 0.003000000026 | 0.04399999976 | 0.003000000026 | 0.001000000047 | 0.0005000000237 | 0.05000000075 | 0.0390000008 | 9.999999747e-05 | 0.003000000026 | 0.009999999776 | 0 | 0 | 0 | 0 | 0 | 276 | 180.0859 | 180.6490758 | 186.3577 | 54.97656733 | 29.4566374 | 33.89767 | 11.62082 | 19.60362 | 25.14239 | 21.44929 | 22.80783 | 225.6285 | SDUPLEX | SDUPLEX | 29299 | 35 | -55.63649 | 41 | 4499 | 1585 | 1581.783 | 3400 | 1562.546 | 24.42765
42 | 2022-11-23 02:43 | 2022-11-23 01:23 | 2022-11-23 02:43 | 2022-11-23 02:47 | 59532 | D1010 | 2 | 61700 | 0 | 12800 | 48900 | 42300 | 17500 | 19400 | 6400 | 6099 | 1566 | 13 | 1400 | 12 | 186 | 1618 | 63.43 | 1.741000056 | 0.400000006 | 0.150000006 | 0.02099999972 | 0.01300000027 | 5.369999886 | 25.24 | 3.079999924 | 0.01099999994 | 0.1599999964 | 0.003000000026 | 0.04199999943 | 0.004999999888 | 0.001000000047 | 0.0003999999899 | 0.02999999933 | 0.0390000008 | 0 | 0.003000000026 | 0.009999999776 | 0 | 0 | 0 | 0 | 0 | 295 | 167.8343 | 169.1331 | 175.7167 | 56.33294 | 31.14069 | 36.66696 | 13.20375 | 20.00094 | 26.24135484 | 22.22969 | 23.94532 | 234.2025 | SDUPLEX | SDUPLEX | 29999 | 52 | -37.74554 | 42 | 1200 | 1586 | 1599.405 | 700 | 1590.641 | 41.66667
43 | 2022-11-24 00:15 | 2022-11-23 22:45 | 2022-11-24 00:15 | 2022-11-24 00:20 | 59537 | D1010 | 2 | 62900 | 0 | 14100 | 48800 | 47300 | 17000 | 15600 | 7300 | 4500 | 1549 | 13 | 2099 | 1 | 307 | 1589 | 63.77 | 1.60800004 | 0.4799999893 | 0.1899999976 | 0.02199999988 | 0.01700000092 | 5.5 | 25.28 | 2.710000038 | 0.003000000026 | 0.1400000006 | 0.003000000026 | 0.04699999839 | 0.002000000095 | 0.003000000026 | 0.000699999975 | 0.02999999933 | 0.04399999976 | 9.999999747e-05 | 0.003000000026 | 0.009999999776 | 0.00400000019 | 0 | 0 | 0 | 0 | 69 | 175.4907 | 176.887 | 182.5675 | 44.83465 | 24.75626 | 30.81819 | 15.92532 | 21.11007 | 26.69742 | 22.49378 | 24.78972 | 248.1006 | SDUPLEX | SDUPLEX | 28800 | 40 | -28.45849 | 43 | 1799 | 1631 | 1605.496 | 900 | 1589.693 | 49.97221
44 | 2022-11-30 07:05 | 2022-11-30 05:36 | 2022-11-30 07:05 | 2022-11-30 07:09 | 59556 | X0810 | 4 | 125274 | 1689 | 22985 | 100600 | 125274 | 21500 | 0 | 0 | 9700 | 1576 | 14 | 1599 | 4 | 236 | 1609 | 61.55 | 1.590000033 | 0.5400000215 | 0.1800000072 | 0.02099999972 | 0.0120000001 | 6.949999809 | 25.1 | 3.430000067 | 0.01600000076 | 0.200000003 | 0.00400000019 | 0.04600000009 | 0.007000000216 | 0.001000000047 | 0.0006000000285 | 0.02999999933 | 0.04600000009 | 0.0001999999949 | 0.003000000026 | 0.009999999776 | 0.001000000047 | 0 | 0 | 0 | 0 | 87 | 171.0403 | 173.622 | 177.5538 | 46.75642 | 24.43636 | 29.62312 | 14.92543 | 21.92716 | 26.78777 | 23.69246 | 25.69106 | 212.7368 | SDUPLEX | SDUPLEX | 31200 | 33 | -19.54937 | 44 | 1100 | 1596 | 1605.849 | 500 | 1595.356 | 54.54545
45 | 2022-12-05 23:24 | 2022-12-05 21:51 | 2022-12-05 23:24 | 2022-12-05 23:27 | 59574 | D0510 | 2 | 118718 | 1618 | 17400 | 99700 | 75118 | 16700 | 43600 | 6700 | 4800 | 1554 | 13 | 1400 | 5 | 203 | 1590 | 66.48 | 1.31400001 | 0.5600000024 | 0.1599999964 | 0.02400000021 | 0.01499999966 | 4.739999771 | 23.44 | 2.799999952 | 0.00400000019 | 0.1299999952 | 0.004999999888 | 0.04600000009 | 0.003000000026 | 0.003000000026 | 0.0008999999845 | 0.02999999933 | 0.04199999943 | 0.0001999999949 | 0.003000000026 | 0.009999999776 | 0.003000000026 | 0 | 0 | 0 | 0 | 115.023 | 170.8753 | 174.1247 | 177.2568 | 52.06977 | 31.61325 | 34.41646 | 17.99018 | 16.90596 | 23.40446 | 18.5278 | 20.6671 | 243.7288 | DUPLEX | DUPLEX | 28200 | 36 | -20.74554 | 45 | 1100 | 1581 | 1590.939 | 1000 | 1589.198 | 9.090909
46 | 2022-12-20 00:46 | 2022-12-19 23:06 | 2022-12-20 00:46 | 2022-12-20 00:49 | 59610 | D1010 | 2 | 58500 | 0 | 13900 | 44600 | 46100 | 17500 | 12400 | 4800 | 9899 | 1559 | 13 | 1200 | 7 | 171 | 1583 | 62.35 | 1.75 | 0.5400000215 | 0.200000003 | 0.02500000037 | 0.01400000043 | 6.050000191 | 26.1 | 2.49000001 | 0.02800000086 | 0.1299999952 | 0.003000000026 | 0.04899999872 | 0.007000000216 | 0.001000000047 | 0.0005000000237 | 0.03999999911 | 0.0700000003 | 9.999999747e-05 | 0.003000000026 | 0.009999999776 | 0 | 0 | 0 | 0 | 0 | 1.17 | 172.485 | 171.8951 | 177.6946 | 39.88418 | 21.95459 | 26.42709 | 20.9204 | 19.78081 | 26.97149 | 22.33067 | 25.15159 | 196.6924 | SDUPLEX | SDUPLEX | 32199 | 24 | -20.78189 | 46 | 1499 | 1588 | 1588.599 | 1600 | 1590.373 | 0
47 | 2022-12-20 06:39 | 2022-12-20 05:13 | 2022-12-20 06:39 | 2022-12-20 06:45 | 59612 | D1010 | 4 | 64080 | 1357 | 15423 | 47300 | 46980 | 18000 | 17100 | 7800 | 4700 | 1573 | 13 | 1599 | 6 | 354 | 1592 | 63.35 | 1.59800005 | 0.5099999905 | 0.1400000006 | 0.02300000004 | 0.01499999966 | 5.980000019 | 25.42 | 2.480000019 | 0.006000000052 | 0.1199999973 | 0.003000000026 | 0.05200000107 | 0.004999999888 | 0.001000000047 | 0.0003000000142 | 0.03999999911 | 0.0680000037 | 0 | 0.003000000026 | 0.009999999776 | 0 | 0 | 0 | 0 | 0 | 102.95 | 171.4763 | 170.6726 | 181.7746 | 38.81328 | 21.28918 | 24.44806 | 22.99276 | 21.80116 | 33.01579 | 25.94333 | 29.04636 | 259.5092 | SDUPLEX | SDUPLEX | 30500 | 19 | 98.45063 | 47 | 1899 | 1605 | 1590.415 | 1900 | 1590.433 | 0
48 | 2022-12-21 06:18 | 2022-12-21 04:59 | 2022-12-21 06:18 | 2022-12-21 06:24 | 59617 | T1510 | 4 | 63320 | 1442 | 18878 | 43000 | 45620 | 15900 | 17700 | 9600 | 3900 | 1536 | 13 | 2599 | 13 | 334 | 1630 | 51.5 | 1.42900002 | 0.7200000286 | 0.2199999988 | 0.02400000021 | 0.01899999939 | 22.04 | 23.13999939 | 0.2300000042 | 0.009999999776 | 0.07999999821 | 0.00400000019 | 0.05000000075 | 0.01300000027 | 0.1809999943 | 0.0003000000142 | 0.05999999866 | 0.06400000304 | 0.0001999999949 | 0.003000000026 | 0.009999999776 | 0.1609999985 | 0 | 0 | 0 | 0 | 47.189 | 173.1876 | 174.9025 | 180.0886 | 40.64233 | 21.33493 | 25.52759 | 22.99645332 | 21.73032 | 30.25309 | 26.90647 | 29.4686 | 167.9405 | 310HCBN | 310 | 29400 | 94 | -81.36762 | 48 | 600 | 1617 | 1602.246 | 500 | 1600.469 | 16.66667
49 | 2022-12-22 21:24 | 2022-12-22 20:00 | 2022-12-22 21:23 | 2022-12-22 21:28 | 59625 | C2050 | 1 | 65385 | 2688 | 15297 | 47400 | 48985 | 15200 | 16400 | 7300 | 8600 | 1640 | 13 | 1399 | 37 | 277 | 1649 | 68.51 | 1.425999999 | 0.5500000119 | 0.1800000072 | 0.02500000037 | 0.03599999845 | 12.21 | 14.99 | 1.710000038 | 0.00400000019 | 0.150000006 | 0.007000000216 | 0.0390000008 | 0.006000000052 | 0.01899999939 | 0.0001999999949 | 0.01999999955 | 0.08799999952 | 0.0001999999949 | 0.00400000019 | 0.009999999776 | 0.02099999972 | 0 | 0 | 0 | 0 | 63.19 | 176.623 | 178.8541 | 184.3843 | 47.66412 | 28.12403 | 30.72193 | 24.34462 | 23.01339 | 28.94512 | 26.64211 | 29.00367 | 209.4094 | 316S | 316 | 31100 | 9 | 53.41428 | 49 | 1400 | 1616 | 1591.977 | 1300 | 1590.193 | 7.142857
50 | 2023-01-04 08:28 | 2023-01-04 06:44 | 2023-01-04 08:28 | 2023-01-04 08:32 | 59642 | T1510 | 5 | 63320 | 1233 | 21087 | 41000 | 63320 | 21700 | 0 | 0 | 8600 | 1550 | 14 | 1399 | 5 | 207 | 1598 | 51.66 | 1.577999949 | 0.7300000191 | 0.200000003 | 0.01899999939 | 0.01600000076 | 21.56 | 23.83 | 0.1800000072 | 0.00800000038 | 0.07999999821 | 0.003000000026 | 0.05099999905 | 0.01600000076 | 0.07400000095 | 0.0003000000142 | 0.01999999955 | 0.05700000003 | 0 | 0.002000000095 | 0.009999999776 | 0.07400000095 | 0 | 0 | 0 | 0 | 278 | 174.8262 | 176.3613 | 177.8876 | 38.87894 | 19.04876 | 28.24499 | 23.35820448 | 22.44406 | 26.37781 | 24.3888 | 26.72094 | 216.2631 | 310HCBN | 310 | 30300 | 48 | -16.58572 | 50 | 3499 | 1586 | 1582.069 | 3400 | 1580.333 | 2.82938
51 | 2023-01-13 01:55 | 2023-01-12 23:31 | 2023-01-13 01:54 | 2023-01-13 01:58 | 59674 | V0210 | 3 | 44800 | 500 | 3500 | 40800 | 40800 | 16800 | 4000 | 5800 | 4800 | 1550 | 13 | 1299 | 31 | 204 | 1584 | 70.84 | 1 | 1.289999962 | 0.2700000107 | 0.03200000152 | 0.03700000048 | 7.829999924 | 17.22 | 0.3700000048 | 0.04600000009 | 0.4099999964 | 0.01400000043 | 0.0549999997 | 0.01799999923 | 0.05700000003 | 0.0005000000237 | 0.02999999933 | 0.09499999881 | 0.0001999999949 | 0.004999999888 | 0.009999999776 | 0.05700000003 | 0 | 0 | 0 | 0 | 198 | 171.0524 | 172.7578 | 174.8044 | 27.17714751 | 17.90451 | 17.42454 | 22.78243 | 21.71958 | 26.65223 | 23.64805 | 25.52501 | 272.227 | 304S | 304 | 27400 | 34 | -3.603899 | 51 | 500 | 1606 | 1609.774 | 600 | 1611.527 | 0
52 | 2023-01-13 05:33 | 2023-01-13 04:13 | 2023-01-13 05:32 | 2023-01-13 05:35 | 59676 | T0910 | 5 | 62037 | 1937 | 4400 | 55700 | 45237 | 15600 | 16800 | 5800 | 6000 | 1558 | 13 | 1100 | 10 | 148 | 1585 | 69.48 | 1.044999957 | 1.110000014 | 0.2800000012 | 0.03299999982 | 0.02199999988 | 10.15 | 16.6 | 0.3400000036 | 0.02999999933 | 0.3600000143 | 0.01099999994 | 0.05600000173 | 0.02899999917 | 0.05799999833 | 0.0003999999899 | 0.01999999955 | 0.0869999975 | 0.0003000000142 | 0.004999999888 | 0.009999999776 | 0.05799999833 | 0 | 0 | 0 | 0 | 65 | 170.3364 | 173.9008 | 175.7282 | 50.80211 | 28.47142315 | 33.38248 | 23.59435 | 22.46010332 | 27.86491 | 24.70558 | 26.98997 | 214.9638 | 321 | 321 | 27400 | 27 | -27.80007 | 52 | 1899 | 1589 | 1598.248 | 1400 | 1589.504 | 26.27699
53 | 2023-01-19 12:32 | 2023-01-19 11:09 | 2023-01-19 12:32 | 2023-01-19 12:34 | 59699 | T1510 | 6 | 61435 | 1635 | 20100 | 39700 | 61435 | 21400 | 0 | 0 | 10000 | 1580 | 14 | 500 | 2 | 134 | 1606 | 52.29 | 1.409999967 | 0.6600000262 | 0.200000003 | 0.02600000054 | 0.02400000021 | 21.3 | 23.3 | 0.1700000018 | 0.007000000216 | 0.09000000358 | 0.00400000019 | 0.04800000042 | 0.007000000216 | 0.04300000146 | 0.0003999999899 | 0.009999999776 | 0.0700000003 | 9.999999747e-05 | 0.002000000095 | 0.009999999776 | 0.04300000146 | 0 | 0 | 0 | 0 | 29 | 172.6234 | 175.4527 | 176.0155 | 36.63442 | 21.1421 | 22.47544 | 22.71406 | 21.50476 | 29.5726 | 23.57743 | 25.9007 | 230.0896 | 310HCBN | 310 | 31400 | 26 | 54.09088 | 53 | 2099 | 1584 | 1583.425 | 2500 | 1590.473 | 0
54 | 2023-01-19 21:27 | 2023-01-19 20:00 | 2023-01-19 21:25 | 2023-01-19 21:30 | 59700 | C2010 | 1 | 62647 | 2047 | 9200 | 51400 | 40147 | 16500 | 22500 | 8000 | 5000 | 1579 | 13 | 999 | 141 | 185 | 1599 | 68.94 | 0.8190000057 | 0.8100000024 | 0.07999999821 | 0.04100000113 | 0.03500000015 | 10.53 | 16 | 1.970000029 | 0.00400000019 | 0.3400000036 | 0.009999999776 | 0.03599999845 | 0.00400000019 | 0.006000000052 | 0.0003000000142 | 0.03999999911 | 0.1480000019 | 0.0001999999949 | 0.004999999888 | 0.009999999776 | 0.006000000052 | 0 | 0 | 0 | 0 | 26 | 179.9201 | 180.4215 | 183.5003 | 31.41125 | 17.87217 | 25.25414 | 21.33271 | 20.27685 | 27.21223 | 22.00813 | 24.30101 | 163.0872 | 316 | 316 | 29500 | 20 | 25.34157 | 54 | 2500 | 1591 | 1597.105 | 2100 | 1590.028 | 16
55 | 2023-01-20 21:32 | 2023-01-20 20:00 | 2023-01-20 21:32 | 2023-01-20 21:37 | 59706 | D0510 | 7 | 64005 | 1671 | 7434 | 54900 | 38405 | 15800 | 25600 | 6300 | 8300 | 1538 | 13 | 1799 | 1 | 288 | 1587 | 67.18 | 1.07099998 | 0.5099999905 | 0.1400000006 | 0.02600000054 | 0.01600000076 | 5.639999866 | 21.86000061 | 3.019999981 | 0.02500000037 | 0.150000006 | 0.006000000052 | 0.04300000146 | 0.002000000095 | 0.01400000043 | 0.0003999999899 | 0.03999999911 | 0.04699999839 | 0.0001999999949 | 0.00400000019 | 0.009999999776 | 0.01600000076 | 0 | 0 | 0 | 0 | 49 | 176.3158 | 177.4946 | 181.0281 | 44.84092 | 25.17592 | 29.16847 | 21.611 | 20.63894183 | 27.74681 | 22.79586 | 25.2326 | 211.715 | DUPLEX | DUPLEX | 30400 | 49 | 0.4869785 | 55 | 1699 | 1599 | 1604.423 | 900 | 1590.333 | 47.02766
56 | 2023-01-24 09:08 | 2023-01-24 07:42 | 2023-01-24 09:08 | 2023-01-24 09:14 | 59714 | K1410 | 5 | 63393 | 543 | 25300 | 37550 | 63393 | 22800 | 0 | 0 | 4000 | 1529 | 14 | 2499 | 6 | 388 | 1618 | 53.62 | 1.215999961 | 0.4499999881 | 0.2800000012 | 0.01799999923 | 0.02099999972 | 18.75 | 18.81 | 5.869999886 | 0.01999999955 | 0.4600000083 | 0.004999999888 | 0.03700000048 | 0.01400000043 | 0.009999999776 | 0.0005000000237 | 0.01999999955 | 0.0700000003 | 0.0001999999949 | 0.003000000026 | 0.009999999776 | 0.009999999776 | 0 | 0 | 0 | 0 | 84 | 172.3239 | 174.444 | 177.2445 | 36.50529 | 20.79566 | 23.89208 | 20.12513 | 19.10451777 | 25.87197 | 20.90002 | 23.25831 | 235.6876 | AMO | AMO | 26800 | 89 | -11.38579 | 56 | 1399 | 1649 | 1653.894 | 700 | 1641.427 | 49.96426
57 | 2023-01-25 06:44 | 2023-01-25 04:26 | 2023-01-25 06:43 | 2023-01-25 06:48 | 59719 | T0610 | 5 | 64623 | 1925 | 6498 | 56200 | 40923 | 17400 | 23700 | 6400 | 6399 | 1540 | 13 | 2100 | 20 | 280 | 1599 | 70.46 | 1.218999982 | 1.059999943 | 0.200000003 | 0.03200000152 | 0.03500000015 | 9.539999962 | 16.16 | 0.400000006 | 0.00800000038 | 0.2899999917 | 0.009999999776 | 0.04800000042 | 0.01799999923 | 0.02899999917 | 0.0001999999949 | 0.01999999955 | 0.09499999881 | 0.0003000000142 | 0.004999999888 | 0.009999999776 | 0.02899999917 | 0 | 0 | 0 | 0 | 119 | 174.0285 | 175.8613 | 178.3346 | 56.74784 | 31.22909 | 35.7894 | 22.19463 | 21.20175 | 26.81316 | 23.26282 | 25.43069 | 230.9695 | 347 | 347 | 30199 | 59 | -55.61831 | 57 | 1200 | 1635 | 1608.253 | 500 | 1595.896 | 58.33333
58 | 2023-01-30 21:56 | 2023-01-30 20:00 | 2023-01-30 21:56 | 2023-01-30 22:01 | 59738 | D1010 | 1 | 62575 | 1726 | 12849 | 48000 | 44275 | 18000 | 18300 | 6400 | 4499 | 1561 | 13 | 2000 | 12 | 275 | 1610 | 63.17 | 1.299999952 | 0.5500000119 | 0.1599999964 | 0.02500000037 | 0.01499999966 | 6 | 25.15 | 3.369999886 | 0.00400000019 | 0.1199999973 | 0.00400000019 | 0.04899999872 | 0.003000000026 | 0.003000000026 | 0.0005000000237 | 0.03999999911 | 0.06499999762 | 9.999999747e-05 | 0.003000000026 | 0.009999999776 | 0.003000000026 | 0 | 0 | 0 | 0 | 79.54 | 176.3543 | 177.9917 | 179.0078 | 32.32738 | 18.34788 | 21.94375 | 18.3533 | 17.50579 | 22.85263 | 20.22901 | 22.52809 | 143.8276 | SDUPLEX | SDUPLEX | 28899 | 49 | -44.63649 | 58 | 2000 | 1602 | 1589.136 | 2000 | 1589.136 | 0
59 | 2023-02-06 09:50 | 2023-02-06 08:23 | 2023-02-06 09:50 | 2023-02-06 09:53 | 59765 | D1010 | 5 | 64472 | 1712 | 14060 | 48700 | 64472 | 21600 | 0 | 0 | 9899 | 1560 | 14 | 1100 | 3 | 191 | 1598 | 63.36000061 | 1.200000048 | 0.5299999714 | 0.2399999946 | 0.02400000021 | 0.01499999966 | 6 | 24.8 | 3.25999999 | 0.004999999888 | 0.1299999952 | 0.00400000019 | 0.05200000107 | 0.004999999888 | 0.004999999888 | 0.0006000000285 | 0.03999999911 | 0.06499999762 | 0.0001999999949 | 0.003000000026 | 0.009999999776 | 0.004999999888 | 0 | 0 | 0 | 0 | 257 | 169.6171 | 172.2045 | 174.2867 | 14.75709 | 15.71782 | 22.23869 | 17.77208 | 16.81632 | 23.4655 | 19.03755 | 21.16887 | 78.00072 | SDUPLEX | SDUPLEX | 31499 | 38 | 15.19993 | 59 | 2400 | 1601 | 1588.508 | 2500 | 1590.279 | 0
60 | 2023-02-07 11:04 | 2023-02-07 09:11 | 2023-02-07 11:03 | 2023-02-07 11:08 | 59770 | X0810 | 5 | 76835 | 1509 | 13926 | 61400 | 76835 | 21400 | 0 | 0 | 9400 | 1554 | 14 | 1499 | 34 | 252 | 1594 | 62.01 | 1.360000014 | 0.5500000119 | 0.2700000107 | 0.02199999988 | 0.0120000001 | 6.550000191 | 25.15 | 3.109999895 | 0.01099999994 | 0.5699999928 | 0.00400000019 | 0.05099999905 | 0.009999999776 | 0.00400000019 | 0.0005000000237 | 0.03999999911 | 0.06499999762 | 9.999999747e-05 | 0.003000000026 | 0.009999999776 | 0.00400000019 | 0 | 0 | 0 | 0 | 190 | 170.1482 | 172.7323 | 172.7745 | 40.19631 | 24.38853 | 25.28728 | 20.62064 | 19.54774 | 27.14284 | 21.49706 | 23.78121 | 251.3595 | SDUPLEX | SDUPLEX | 30800 | 40 | 12.43245 | 60 | 999 | 1597 | 1603.134 | 500 | 1594.403 | 49.94995
61 | 2023-02-15 10:21 | 2023-02-15 08:53 | 2023-02-15 10:12 | 2023-02-15 10:33 | 59805 | T0910 | 5 | 64855 | 2672 | 8683 | 53500 | 44855 | 17200 | 20000 | 7400 | 3500 | 1482 | 13 | 4499 | 566 | 697 | 1585 | 0 | 0.01700000092 | 0 | 0 | 0 | 0.00400000019 | 0 | 0 | 0 | 0 | 0 | 0 | 0 | 0 | 0 | 0 | 0 | 0 | 0 | 0 | 0 | 0 | 0 | 0 | 0 | 0 | 195.375 | 172.2367 | 175.3472 | 178.9641 | 0.0729166623 | -0.1157407388 | -0.2025462985 | 23.37963 | 22.13542 | 30.078125 | 25.46296 | 28.35262 | 0.819830219 | 321 | 321 | 28100 | 103 | -22.02228 | 61 | 1200 | 1583 | 1594.531 | 900 | 1589.32 | 25
62 | 2023-02-18 01:28 | 2023-02-18 00:21 | 2023-02-18 01:28 | 2023-02-18 01:32 | 59821 | T0110 | 3 | 36400 | 0 | 5500 | 30900 | 36400 | 16800 | 0 | 5400 | 5300 | 1532 | 13 | 1899 | 1 | 239 | 1605 | 70.02 | 1.200000048 | 1.49000001 | 0.1899999976 | 0.03299999982 | 0.03299999982 | 7.800000191 | 18.05 | 0.3199999928 | 0.03500000015 | 0.3300000131 | 0.009999999776 | 0.0540000014 | 0.01899999939 | 0.03599999845 | 0.0003000000142 | 0.01999999955 | 0.1049999967 | 0.0001999999949 | 0.004999999888 | 0.009999999776 | 0.03599999845 | 0 | 0 | 0 | 0 | 124.27 | 168.5041 | 172.2746 | 175.1131 | 41.5175 | 24.19973 | 30.94404 | 22.03108 | 20.92979 | 28.99534 | 23.63635 | 26.38053 | 208.5867 | 304H | 304 | 27500 | 73 | -64.49485 | 62 | 2500 | 1579 | 1597.187 | 2100 | 1590.135 | 16
63 | 2023-02-21 09:53 | 2023-02-21 08:30 | 2023-02-21 09:52 | 2023-02-21 09:55 | 59823 | C0150 | 5 | 63751 | 1615 | 10936 | 51200 | 47851 | 17000 | 15900 | 10700 | 4899 | 1572 | 13 | 800 | 55 | 131 | 1599 | 70.21 | 1.156999946 | 0.8600000143 | 0.2099999934 | 0.01999999955 | 0.02400000021 | 9.329999924 | 17.79 | 0.2099999934 | 0.01400000043 | 0.1599999964 | 0.004999999888 | 0.04100000113 | 0.0120000001 | 0.03099999949 | 9.999999747e-05 | 0 | 0.06499999762 | 0.003299999982 | 0 | 0.009999999776 | 0.03700000048 | 0 | 0 | 0 | 0 | 166.08 | 167.6348 | 170.8853 | 171.1063 | 49.8729 | 29.32882 | 31.66252 | 19.46736 | 18.36844 | 25.28727 | 21.6104 | 24.10241 | 246.3122 | 304S | 304 | 32599 | 27 | 3.145405 | 63 | 2099 | 1589 | 1604.793 | 1300 | 1590.664 | 38.06575
64 | 2023-03-01 06:20 | 2023-03-01 05:03 | 2023-03-01 06:20 | 2023-03-01 06:23 | 59854 | D1010 | 4 | 81577 | 1603 | 13074 | 66900 | 81577 | 21900 | 0 | 0 | 9999 | 1569 | 14 | 500 | 4 | 162 | 1594 | 63.93 | 1.399999976 | 0.5299999714 | 0.09000000358 | 0.02400000021 | 0.01499999966 | 6 | 24.35 | 3.210000038 | 0.02300000004 | 0.1700000018 | 0.00400000019 | 0.04699999839 | 0.004999999888 | 0.001000000047 | 0.0005000000237 | 0.07999999821 | 0.0700000003 | 0.0001999999949 | 0.003000000026 | 0.009999999776 | 0.001000000047 | 0 | 0 | 0 | 0 | 258.735 | 173.4017 | 174.9591 | 176.3538 | 7.754677017 | 4.491090463 | 9.349427565 | 22.31877 | 21.35892 | 28.30695 | 23.1892 | 25.34082 | 273.0065 | SDUPLEX | SDUPLEX | 31899 | 25 | 82.09088 | 64 | 1900 | 1592 | 1597.627 | 1500 | 1590.596 | 21.05263
65 | 2023-03-09 23:36 | 2023-03-09 22:14 | 2023-03-09 23:36 | 2023-03-09 23:41 | 59887 | V1810 | 2 | 63301 | 1301 | 4600 | 57400 | 34601 | 17400 | 28700 | 8300 | 3800 | 1542 | 13 | 1999 | 4 | 302 | 1585 | 71.32 | 0.8799999952 | 1.100000024 | 0.1599999964 | 0.03599999845 | 0.0270000007 | 8.350000381 | 16.95 | 0.3899999857 | 0.02400000021 | 0.3700000048 | 0.0120000001 | 0.05900000036 | 0.0120000001 | 0.03400000185 | 0.0003000000142 | 0.02999999933 | 0.1110000014 | 9.999999747e-05 | 0.004999999888 | 0.009999999776 | 0.03400000185 | 0 | 0 | 0 | 0 | 29 | 170.0673 | 173.7336 | 179.112 | 32.7143 | 22.16333 | 20.72065 | 22.54484648 | 21.1837 | 28.99115 | 22.47153 | 24.65601 | 223.9333 | 303 | 303 | 29500 | 43 | -17.47667 | 65 | 1200 | 1588 | 1586.003 | 1400 | 1589.523 | 0
66 | 2023-03-10 21:33 | 2023-03-10 20:00 | 2023-03-10 21:30 | 2023-03-10 21:36 | 59891 | V2210 | 6 | 64337 | 2114 | 9623 | 52600 | 43737 | 18000 | 20600 | 5500 | 11299 | 1579 | 13 | 1300 | 192 | 147 | 1588 | 69.87 | 0.9909999967 | 0.7699999809 | 0.1199999973 | 0.03400000185 | 0.05700000003 | 10.07 | 15.07 | 1.970000029 | 0.006000000052 | 0.5099999905 | 0.01499999966 | 0.04699999839 | 0.00800000038 | 0.02300000004 | 0.0003000000142 | 0.05000000075 | 0.1519999951 | 9.999999747e-05 | 0.006000000052 | 0.009999999776 | 0.02300000004 | 0 | 0 | 0 | 0 | 154 | 174.9568 | 177.0766 | 183.9451 | 23.65038 | 13.83031 | 18.21291 | 22.86118 | 21.63776 | 28.45199 | 22.73278797 | 24.72914 | 133.1316 | 316S | 316 | 34799 | 9 | -60.76372 | 66 | 1900 | 1599 | 1593.108 | 1700 | 1589.584 | 10.52632
67 | 2023-03-13 10:51 | 2023-03-13 09:02 | 2023-03-13 10:47 | 2023-03-13 10:54 | 59894 | D1010 | 4 | 76305 | 1830 | 26275 | 48200 | 57105 | 17100 | 19200 | 5500 | 4899 | 1585 | 13 | 1100 | 241 | 174 | 1606 | 63.7 | 1.498999953 | 0.4399999976 | 0.1099999994 | 0.02500000037 | 0.03099999949 | 5.869999886 | 24.97 | 3.049999952 | 0.003000000026 | 0.1299999952 | 0.003000000026 | 0.04899999872 | 0.001000000047 | 0.006000000052 | 0.0003000000142 | 0.03999999911 | 0.0680000037 | 9.999999747e-05 | 0.003000000026 | 0.009999999776 | 0.006000000052 | 0 | 0 | 0 | 0 | 294 | 172.5921 | 176.0359 | 178.3367 | 37.54497 | 20.69380757 | 29.2954 | 22.19148 | 21.02613 | 27.11314 | 22.2276 | 24.25468 | 209.5371 | SDUPLEX | SDUPLEX | 27499 | 21 | -1.800069 | 67 | 1500 | 1593 | 1599.75 | 900 | 1589.212 | 40
68 | 2023-03-14 05:34 | 2023-03-14 04:25 | 2023-03-14 05:34 | 2023-03-14 05:39 | 59898 | D0210 | 4 | 64992 | 1561 | 21131 | 42300 | 64992 | 21400 | 0 | 0 | 5700 | 1550 | 14 | 1599 | 11 | 285 | 1599 | 61.58 | 1.718999982 | 0.4499999881 | 0.150000006 | 0.02099999972 | 0.01799999923 | 7.099999905 | 24.88 | 3.599999905 | 0.09000000358 | 0.1099999994 | 0.003000000026 | 0.03999999911 | 0.003000000026 | 0.001000000047 | 0.0005000000237 | 0.150000006 | 0.07500000298 | 0.0001999999949 | 0.003000000026 | 0.009999999776 | 0 | 0 | 0 | 0 | 0 | 125.08 | 166.3822 | 170.6448 | 171.9509 | 49.54255 | 27.73126 | 29.14009 | 23.33955 | 22.30903 | 29.0631 | 23.54935 | 25.50706 | 229.6975 | SDUPLEX | SDUPLEX | 27100 | 49 | 29.45063 | 68 | 3000 | 1622 | 1614.516 | 1600 | 1590.235 | 46.66667
69 | 2023-03-15 10:10 | 2023-03-15 08:52 | 2023-03-15 10:10 | 2023-03-15 10:14 | 59905 | V0111 | 5 | 64106 | 1643 | 5063 | 57400 | 41906 | 17600 | 22200 | 6400 | 2700 | 1527 | 13 | 1899 | 2 | 237 | 1589 | 70.16 | 1.131000042 | 1.070000052 | 0.2199999988 | 0.03299999982 | 0.0390000008 | 7.409999847 | 18.67 | 0.3899999857 | 0.0120000001 | 0.3400000036 | 0.01099999994 | 0.05700000003 | 0.01700000092 | 0.02300000004 | 0.0003999999899 | 0.02999999933 | 0.1159999967 | 9.999999747e-05 | 0.004999999888 | 0.009999999776 | 0.02300000004 | 0 | 0 | 0 | 0 | 293.16 | 173.2682 | 175.3365 | 178.5416 | 9.247469 | 5.271632837 | 5.657812021 | 22.85349 | 21.73967336 | 28.59908 | 23.99370848 | 26.19217 | 291.1996 | 304 | 304 | 26700 | 62 | -66.49485 | 69 | 1500 | 1593 | 1596.572 | 1100 | 1589.542 | 26.66667
70 | 2023-03-17 21:35 | 2023-03-17 20:00 | 2023-03-17 21:34 | 2023-03-17 21:39 | 59919 | V2210 | 1 | 65235 | 2137 | 4898 | 58200 | 39835 | 17200 | 25400 | 7300 | 5999 | 1548 | 13 | 1900 | 13 | 262 | 1592 | 69.61000061 | 1.019999981 | 0.9900000095 | 0.2399999946 | 0.03599999845 | 0.02999999933 | 8.800000191 | 16.35 | 2 | 0.02800000086 | 0.3300000131 | 0.0120000001 | 0.05600000173 | 0.01899999939 | 0.02600000054 | 0.0006000000285 | 0.05000000075 | 0.1270000041 | 0.0001999999949 | 0.006000000052 | 0.009999999776 | 0.02600000054 | 0 | 0 | 0 | 0 | 271.87 | 170.9832 | 173.5655 | 180.3774 | 2.551068 | 3.124866356 | 11.22861 | 22.52924 | 21.21311 | 27.15560006 | 22.38962 | 24.52597 | 26.69798 | 316S | 316 | 30499 | 44 | -41.65466 | 70 | 2499 | 1602 | 1599.957 | 1900 | 1589.451 | 23.96959
71 | 2023-03-22 06:11 | 2023-03-22 04:38 | 2023-03-22 06:11 | 2023-03-22 06:17 | 59926 | D1010 | 4 | 65444 | 1834 | 18810 | 44800 | 48244 | 16500 | 17200 | 9500 | 5299 | 1529 | 13 | 2700 | 22 | 343 | 1534 | 61.65 | 1.81099999 | 0.4699999988 | 0.2099999934 | 0.02500000037 | 0.02500000037 | 6.949999809 | 25.5 | 2.890000105 | 0.1700000018 | 0.1599999964 | 0.003000000026 | 0.04699999839 | 0.007000000216 | 0.001000000047 | 0.000699999975 | 0.05000000075 | 0.1000000015 | 0.0003000000142 | 0.003000000026 | 0.009999999776 | 0 | 0 | 0 | 0 | 0 | 255 | 168.2963 | 173.0015 | 172.628 | 41.73131 | 23.90809 | 26.42438 | 22.72894 | 21.59093013 | 30.35583 | 23.84965843 | 25.9854 | 188.1361 | SDUPLEX | SDUPLEX | 31299 | 5 | -88.50926 | 71 | 900 | 1585 | 1593.156 | 700 | 1589.672 | 22.22222
72 | 2023-03-29 10:22 | 2023-03-29 08:37 | 2023-03-29 10:22 | 2023-03-29 10:27 | 59953 | T0110 | 5 | 65197 | 2017 | 10880 | 52300 | 43297 | 16800 | 21900 | 8300 | 6199 | 1557 | 13 | 2100 | 1 | 302 | 1631 | 68.88 | 1.327999949 | 0.9800000191 | 0.3100000024 | 0.03400000185 | 0.0390000008 | 9.149999619 | 17.74 | 0.4499999881 | 0.04899999872 | 0.349999994 | 0.01700000092 | 0.06400000304 | 0.01400000043 | 0.04100000113 | 0.0003999999899 | 0.05000000075 | 0.1430000067 | 0.0001999999949 | 0.00400000019 | 0.009999999776 | 0.04100000113 | 0 | 0 | 0 | 0 | 284 | 171.9865 | 174.3437 | 182.3105 | 11.86728 | 7.247417092 | 12.16713 | 24.18593 | 22.89725 | 27.60501 | 25.23682 | 27.69437 | 67.25419989 | 304H | 304 | 31299 | 74 | -33.61831 | 72 | 3000 | 1609 | 1634.824 | 600 | 1589.638 | 80
73 | 2023-03-30 06:54 | 2023-03-30 05:48 | 2023-03-30 06:54 | 2023-03-30 06:58 | 59957 | C0130 | 4 | 63713 | 1813 | 10100 | 51800 | 35313 | 15600 | 28400 | 7200 | 4699 | 1568 | 13 | 1200 | 10 | 190 | 1586 | 69.16 | 1.197999954 | 0.9700000286 | 0.2899999917 | 0.03500000015 | 0.0270000007 | 9.229999542 | 17.82 | 0.3700000048 | 0.03999999911 | 0.3000000119 | 0.01099999994 | 0.0549999997 | 0.01799999923 | 0.05000000075 | 0.0007999999798 | 0.03999999911 | 0.1080000028 | 9.999999747e-05 | 0.00400000019 | 0.009999999776 | 0.05000000075 | 0 | 0 | 0 | 0 | 149 | 169.3459 | 172.6709 | 177.88 | 57.02902 | 31.28467 | 36.06419 | 24.44217 | 23.15588 | 30.08201 | 25.36157 | 27.72008 | 231.1119 | 304 | 304 | 27499 | 18 | -1.781893 | 73 | 1600 | 1623 | 1614.084 | 500 | 1594.873 | 68.75
74 | 2023-04-04 09:41 | 2023-04-04 08:09 | 2023-04-04 09:41 | 2023-04-04 09:44 | 59976 | T0910 | 6 | 63827 | 1746 | 8781 | 53300 | 41127 | 16700 | 22700 | 7300 | 6500 | 1566 | 13 | 999 | 4 | 180 | 1588 | 68.57 | 0.9229999781 | 1.169999957 | 0.2099999934 | 0.03500000015 | 0.02999999933 | 10.41 | 16.96 | 0.4099999964 | 0.03700000048 | 0.4099999964 | 0.0120000001 | 0.05099999905 | 0.01799999923 | 0.02999999933 | 0.0003999999899 | 0.02999999933 | 0.1389999986 | 0.0001999999949 | 0.004999999888 | 0.009999999776 | 0.03099999949 | 0 | 0 | 0 | 0 | 272 | 177.3727 | 179.5718 | 185.0405 | 0.08506944 | -0.1157407388 | -0.2314814776 | 25.56424 | 24.21875 | 26.11401 | 24.47917 | 26.51813 | 0.6751543085 | 321 | 321 | 30500 | 22 | 20.34157 | 74 | 2700 | 1602 | 1605.005 | 1800 | 1589.141 | 33.33333
75 | 2023-04-06 01:04 | 2023-04-05 23:46 | 2023-04-06 01:04 | 2023-04-06 01:07 | 59986 | V0210 | 3 | 64002 | 1810 | 10092 | 52100 | 41702 | 15300 | 22300 | 9600 | 5099 | 1557 | 13 | 1600 | 14 | 200 | 1590 | 70.9 | 1.299999952 | 0.9399999976 | 0.2899999917 | 0.03200000152 | 0.02999999933 | 7.400000095 | 17.83 | 0.2700000107 | 0.0390000008 | 0.25 | 0.008999999613 | 0.05700000003 | 0.01300000027 | 0.03200000152 | 0.000699999975 | 0.02999999933 | 0.1070000008 | 9.999999747e-05 | 0.004999999888 | 0.009999999776 | 0.03200000152 | 0 | 0 | 0 | 0 | 217.54 | 177.3727 | 179.5718 | 185.0405 | 0.08506944 | -0.1157407388 | -0.2314814776 | 25.56424 | 24.21875 | 26.11401 | 24.47917 | 26.51813 | 0.6751543085 | 304S | 304 | 29999 | 33 | -55.70919 | 75 | 800 | 1634 | 1632.619 | 500 | 1627.354 | 37.5
76 | 2023-04-17 10:57 | 2023-04-17 09:35 | 2023-04-17 10:56 | 2023-04-17 10:59 | 60008 | D0210 | 4 | 64105 | 1643 | 21362 | 41100 | 64105 | 21500 | 0 | 0 | 7899 | 1581 | 14 | 500 | 5 | 127 | 1592 | 62.07 | 1.807999969 | 0.3899999857 | 0.1400000006 | 0.02099999972 | 0.02199999988 | 6.179999828 | 25.27 | 3.720000029 | 0.006000000052 | 0.09000000358 | 0.003000000026 | 0.04399999976 | 0.003000000026 | 0.001000000047 | 0.0003000000142 | 0.02999999933 | 0.08299999684 | 0.0003000000142 | 0.003000000026 | 0.009999999776 | 0.001000000047 | 0 | 0 | 0 | 0 | 19 | 177.3727 | 179.5718 | 185.0405 | 0.08506944 | -0.1157407388 | -0.2314814776 | 25.56424 | 24.21875 | 26.11401 | 24.47917 | 26.51813 | 0.6751543085 | SDUPLEX | SDUPLEX | 29399 | 11 | 47.09088 | 76 | 1100 | 1598 | 1601.43 | 500 | 1590.911 | 54.54545
77 | 2023-04-25 03:15 | 2023-04-25 01:59 | 2023-04-25 03:15 | 2023-04-25 03:21 | 60037 | D0210 | 3 | 118140 | 1679 | 38861 | 77600 | 118140 | 22400 | 0 | 0 | 10399 | 1524 | 14 | 2400 | 13 | 346 | 1601 | 60.93 | 1.582000017 | 0.4300000072 | 0.1599999964 | 0.02199999988 | 0.01999999955 | 6.960000038 | 25.8 | 3.5 | 0.01799999923 | 0.1199999973 | 0.003000000026 | 0.05799999833 | 0.004999999888 | 0.001000000047 | 0.0003999999899 | 0.07999999821 | 0.08600000292 | 0.0003000000142 | 0.003000000026 | 0.009999999776 | 0 | 0 | 0 | 0 | 0 | 222 | 168.2685 | 171.3814 | 173.5241 | 25.81196 | 14.68109 | 17.78602 | 23.68136 | 22.59758 | 28.77559935 | 24.5993524 | 26.97902 | 161.7995 | SDUPLEX | SDUPLEX | 32799 | 77 | -37.56379 | 77 | 2000 | 1599 | 1601.211 | 1400 | 1590.653 | 30
78 | 2023-04-26 03:33 | 2023-04-26 02:04 | 2023-04-26 03:33 | 2023-04-26 03:36 | 60042 | D1010 | 3 | 61687 | 1499 | 14988 | 45200 | 41587 | 17600 | 20100 | 7300 | 7599 | 1579 | 13 | 1000 | 4 | 183 | 1611 | 61.31 | 1.827999949 | 0.4900000095 | 0.07999999821 | 0.02500000037 | 0.02500000037 | 6.449999809 | 26.37 | 2.75999999 | 0.004999999888 | 0.1899999976 | 0.003000000026 | 0.05900000036 | 0.003000000026 | 0.001000000047 | 9.999999747e-05 | 0.05000000075 | 0.08299999684 | 0.0001999999949 | 0.003000000026 | 0.009999999776 | 0 | 0 | 0 | 0 | 0 | 86 | 171.8454 | 174.3378 | 179.8183 | 44.75178 | 25.55854 | 32.95254 | 24.15801 | 22.99535 | 29.78384 | 25.37211 | 27.71747 | 228.5601 | SDUPLEX | SDUPLEX | 32499 | 32 | 23.18176 | 78 | 2099 | 1614 | 1601.143 | 1500 | 1590.694 | 28.5374
79 | 2023-04-27 23:54 | 2023-04-27 22:17 | 2023-04-27 23:54 | 2023-04-27 23:58 | 60052 | V0111 | 2 | 64535 | 1831 | 9104 | 53600 | 43035 | 17900 | 21500 | 6700 | 5199 | 1542 | 13 | 2600 | 0 | 287 | 1612 | 70.73 | 1.149000049 | 0.9499999881 | 0.1800000072 | 0.02999999933 | 0.02099999972 | 7.96999979 | 17.63999939 | 0.3199999928 | 0.02899999917 | 0.2300000042 | 0.008999999613 | 0.04800000042 | 0.01099999994 | 0.03400000185 | 0.0003000000142 | 0.01999999955 | 0.1120000035 | 0.0003000000142 | 0.004999999888 | 0.009999999776 | 0.03400000185 | 0 | 0 | 0 | 0 | 148 | 171.2795 | 174.403 | 179.1557 | 51.60825 | 28.79638713 | 33.90778 | 25.63384 | 24.36818 | 30.6084 | 25.4993 | 27.56586 | 239.8811 | 304 | 304 | 29799 | 70 | -128.5274 | 79 | 2100 | 1619 | 1610.573 | 900 | 1589.681 | 57.14286
80 | 2023-05-04 21:32 | 2023-05-04 20:04 | 2023-05-04 21:29 | 2023-05-04 21:37 | 60065 | V2210 | 1 | 112884 | 2186 | 7898 | 102800 | 84824 | 18300 | 28060 | 7800 | 4699 | 1559 | 13 | 2000 | 201 | 253 | 1602 | 70.09 | 0.6890000105 | 0.8799999952 | 0.07999999821 | 0.03400000185 | 0.01600000076 | 10.07 | 15.21 | 2.119999886 | 0.008999999613 | 0.25 | 0.008999999613 | 0.03200000152 | 0.00400000019 | 0.003000000026 | 9.999999747e-05 | 0.03999999911 | 0.1190000027 | 0.0003000000142 | 0.006000000052 | 0.009999999776 | 0.003000000026 | 0 | 0 | 0 | 0 | 72 | 175.8969 | 177.8726 | 184.0534 | 32.66535 | 19.56092 | 21.51011 | 25.18266 | 23.82962 | 31.44873 | 27.16805 | 29.8561 | 127.5033 | 316S | 316 | 30799 | 43 | -66.63649 | 80 | 2100 | 1631 | 1606.68 | 1100 | 1589.524 | 47.61905
81 | 2023-05-08 08:23 | 2023-05-08 06:40 | 2023-05-08 08:19 | 2023-05-08 08:27 | 60075 | D1010 | 3 | 116218 | 1830 | 28388 | 86000 | 77218 | 17600 | 39000 | 7700 | 10199 | 1566 | 13 | 2000 | 238 | 242 | 1584 | 63.29 | 1.343999982 | 0.4900000095 | 0.1800000072 | 0.02500000037 | 0.01600000076 | 6.409999847 | 24.8 | 2.940000057 | 0.01400000043 | 0.1599999964 | 0.00400000019 | 0.05200000107 | 0.004999999888 | 0.00800000038 | 0.0003999999899 | 0.03999999911 | 0.07599999756 | 9.999999747e-05 | 0.003000000026 | 0.009999999776 | 0.007000000216 | 0 | 0 | 0 | 0 | 111 | 171.5463 | 174.29 | 182.5709 | 21.5718 | 11.94261207 | 16.31935835 | 21.71953 | 20.76793 | 27.55467928 | 22.5789 | 24.48488 | 86.96043 | SDUPLEX | SDUPLEX | 35499 | 18 | -77.63649 | 81 | 1300 | 1613 | 1603.327 | 500 | 1589.25 | 61.53846
82 | 2023-05-09 05:48 | 2023-05-09 04:40 | 2023-05-09 05:47 | 2023-05-09 05:55 | 60080 | D1010 | 4 | 122839 | 1739 | 28200 | 92900 | 122839 | 22300 | 0 | 0 | 4099 | 1505 | 14 | 2900 | 41 | 397 | 1596 | 64.61000061 | 1.299999952 | 0.4900000095 | 0.25 | 0.02400000021 | 0.01799999923 | 6.150000095 | 23.9 | 2.75 | 0.00400000019 | 0.150000006 | 0.00400000019 | 0.04699999839 | 0.003000000026 | 0.01099999994 | 0.0003999999899 | 0.03999999911 | 0.08100000024 | 9.999999747e-05 | 0.003000000026 | 0.009999999776 | 0.01099999994 | 0 | 0 | 0 | 0 | 114 | 168.7129 | 172.7481 | 173.3288 | 32.77461 | 18.75663 | 20.56868 | 23.47653 | 22.37047 | 29.13147 | 24.56337 | 26.78799 | 204.5462 | SDUPLEX | SDUPLEX | 26399 | 91 | -66.47291 | 82 | 2100 | 1605 | 1595.229 | 1800 | 1589.946 | 14.28571
83 | 2023-05-09 09:09 | 2023-05-09 07:41 | 2023-05-09 09:09 | 2023-05-09 09:15 | 60081 | D0710 | 5 | 64353 | 1519 | 14934 | 47900 | 64353 | 22300 | 0 | 0 | 11199 | 1542 | 14 | 3000 | 1 | 394 | 1622 | 62.55 | 1.44599998 | 0.5 | 0.200000003 | 0.02400000021 | 0.01999999955 | 6.260000229 | 25.69 | 2.910000086 | 0.00400000019 | 0.150000006 | 0.003000000026 | 0.0540000014 | 0.003000000026 | 0.006000000052 | 0.0003999999899 | 0.03999999911 | 0.08900000155 | 9.999999747e-05 | 0.003000000026 | 0.009999999776 | 0.006000000052 | 0 | 0 | 0 | 0 | 140 | 168.6582 | 172.4018 | 173.3708 | 33.95863428 | 18.38773 | 23.55503703 | 23.72912821 | 22.55358 | 28.81193 | 24.48647 | 26.7564 | 172.81 | SDUPLEX | SDUPLEX | 33499 | 80 | -85.45473 | 83 | 2099 | 1618 | 1604.452 | 1300 | 1590.522 | 38.06575
84 | 2023-05-10 09:03 | 2023-05-10 07:33 | 2023-05-10 08:59 | 2023-05-10 09:11 | 60086 | D0510 | 5 | 64684 | 1833 | 9351 | 53500 | 64684 | 22600 | 0 | 0 | 10599 | 1533 | 14 | 3500 | 274 | 470 | 1599 | 67 | 1.011999965 | 0.5 | 0.1899999976 | 0.02500000037 | 0.01300000027 | 4.590000153 | 23.23 | 2.950000048 | 0.02899999917 | 0.150000006 | 0.004999999888 | 0.04699999839 | 0.00400000019 | 0.002000000095 | 0.0003999999899 | 0.03999999911 | 0.06400000304 | 9.999999747e-05 | 0.003000000026 | 0.009999999776 | 0.002000000095 | 0 | 0 | 0 | 0 | 111 | 171.859 | 173.8097 | 177.3982 | 4.264532244 | 5.203209885 | 8.702430542 | 23.48011 | 22.37224 | 28.14356 | 24.14587 | 26.12432 | 53.25624 | DUPLEX | DUPLEX | 33199 | 66 | -89.36386 | 84 | 800 | 1599 | 1597.949 | 500 | 1592.673 | 37.5
85 | 2023-05-18 01:12 | 2023-05-17 22:27 | 2023-05-18 01:11 | 2023-05-18 01:14 | 60114 | D1010 | 2 | 56400 | 0 | 15200 | 41200 | 56400 | 21000 | 0 | 0 | 9899 | 1576 | 14 | 1200 | 8 | 170 | 1595 | 63.3 | 1.281000018 | 0.4600000083 | 0.1400000006 | 0.02600000054 | 0.01499999966 | 7.190000057 | 23.93 | 3.059999943 | 0.003000000026 | 0.150000006 | 0.00400000019 | 0.05000000075 | 0.003000000026 | 0.001000000047 | 0.0001999999949 | 0.05000000075 | 0.09399999678 | 9.999999747e-05 | 0.003000000026 | 0.009999999776 | 0 | 0 | 0 | 0 | 0 | 37.09 | 168.5267 | 171.267 | 173.5799 | 44.67811 | 25.66755322 | 27.82314 | 25.03826 | 23.90046 | 30.89628 | 25.79262 | 27.96008 | 194.3228 | SDUPLEX | SDUPLEX | 30899 | 19 | -21.78189 | 85 | 999 | 1599 | 1600.631 | 500 | 1591.871 | 49.94995
86 | 2023-05-26 21:35 | 2023-05-26 20:16 | 2023-05-26 21:35 | 2023-05-26 21:40 | 60144 | V0210 | 1 | 64215 | 1865 | 9550 | 52800 | 49015 | 18800 | 15200 | 9600 | 4099 | 1528 | 13 | 2200 | 5 | 297 | 1582 | 70.22 | 1.269000053 | 1.080000043 | 0.2800000012 | 0.03200000152 | 0.02199999988 | 8.069999695 | 17.71 | 0.3199999928 | 0.03099999949 | 0.25 | 0.009999999776 | 0.05900000036 | 0.01999999955 | 0.03500000015 | 0.0003000000142 | 0.01999999955 | 0.1070000008 | 0.0003999999899 | 0.00400000019 | 0.009999999776 | 0.03500000015 | 0 | 0 | 0 | 0 | 115.44 | 174.0638 | 175.2099 | 183.9564 | 41.85044 | 25.47882 | 26.35806 | 25.38854 | 24.05659 | 31.1233 | 26.76986 | 29.12129 | 261.5376 | 304S | 304 | 32499 | 54 | -54.60014 | 86 | 900 | 1589 | 1588.342 | 1000 | 1590.1 | 0
87 | 2023-05-31 02:54 | 2023-05-31 01:40 | 2023-05-31 02:54 | 2023-05-31 02:57 | 60155 | D1010 | 3 | 61753 | 1715 | 15838 | 44200 | 46753 | 17500 | 15000 | 6300 | 7799 | 1558 | 13 | 1200 | 9 | 163 | 1595 | 61.22 | 1.309999943 | 0.5099999905 | 0.2099999934 | 0.02400000021 | 0.01499999966 | 7.25 | 25.9 | 3.119999886 | 0.01300000027 | 0.150000006 | 0.004999999888 | 0.06599999964 | 0.004999999888 | 0.00400000019 | 0.0005000000237 | 0.03999999911 | 0.09000000358 | 9.999999747e-05 | 0.003000000026 | 0.009999999776 | 0.00400000019 | 0 | 0 | 0 | 0 | 73 | 164.4141 | 168.9309 | 173.5246 | 46.86991 | 26.35052 | 30.10312 | 27.13091 | 25.97266 | 36.04787 | 29.06378499 | 31.4987 | 230.7522 | SDUPLEX | SDUPLEX | 31599 | 37 | -28.78189 | 87 | 1399 | 1598 | 1601.573 | 700 | 1589.313 | 49.96426
88 | 2023-06-03 01:13 | 2023-06-02 23:57 | 2023-06-03 01:13 | 2023-06-03 01:18 | 60170 | T0110 | 3 | 62420 | 1520 | 9400 | 51500 | 43020 | 17200 | 19400 | 7300 | 6000 | 1521 | 13 | 2599 | 0 | 324 | 1596 | 69.16 | 1.340000033 | 0.9499999881 | 0.3300000131 | 0.02899999917 | 0.02099999972 | 9.199999809 | 17.9 | 0.2399999946 | 0.03500000015 | 0.2199999988 | 0.008999999613 | 0.05999999866 | 0.0270000007 | 0.0120000001 | 0.0003999999899 | 0.009999999776 | 0.1000000015 | 0.0001999999949 | 0.00400000019 | 0.009999999776 | 0.0120000001 | 0 | 0 | 0 | 0 | 281 | 166.7923 | 170.3821 | 175.2866 | 4.370266 | 8.404010081 | 3.905290524 | 27.78209 | 26.60126 | 34.4544 | 28.7278967 | 31.10665 | 299.6135 | 304H | 304 | 30500 | 75 | -91.36762 | 88 | 1100 | 1593 | 1599.287 | 600 | 1590.562 | 45.45455
89 | 2023-06-05 21:43 | 2023-06-05 20:00 | 2023-06-05 21:43 | 2023-06-05 21:45 | 60173 | D1010 | 1 | 65026 | 1791 | 15635 | 47600 | 35226 | 18600 | 29800 | 9900 | 7699 | 1574 | 13 | 900 | 4 | 142 | 1585 | 62.62 | 1.50999999 | 0.4499999881 | 0.1299999952 | 0.02800000086 | 0.01799999923 | 6.699999809 | 24.45 | 3.390000105 | 0.01499999966 | 0.1299999952 | 0.004999999888 | 0.06300000101 | 0.00400000019 | 0.001000000047 | 0.0003999999899 | 0.05000000075 | 0.07999999821 | 9.999999747e-05 | 0.003000000026 | 0.009999999776 | 0.001000000047 | 0 | 0 | 0 | 0 | 182 | 174.7719 | 177.0964 | 181.2449 | 45.21941 | 26.20659 | 29.29005 | 25.34335 | 24.13673 | 32.59722 | 26.46709 | 28.94805 | 192.4282473 | SDUPLEX | SDUPLEX | 36199 | 11 | -1.83642 | 89 | 2000 | 1610 | 1607.556 | 1000 | 1590.008 | 50
90 | 2023-06-07 21:26 | 2023-06-07 20:00 | 2023-06-07 21:24 | 2023-06-07 21:29 | 60184 | D0510 | 1 | 117255 | 1554 | 18501 | 97200 | 91155 | 16300 | 26100 | 9600 | 4699 | 1578 | 13 | 1300 | 123 | 202 | 1599 | 66.81 | 1.120000005 | 0.4799999893 | 0.1400000006 | 0.02400000021 | 0.01600000076 | 5.300000191 | 22.5 | 3.029999971 | 0.00400000019 | 0.1199999973 | 0.006000000052 | 0.0540000014 | 0.00400000019 | 0.004999999888 | 0.0003000000142 | 0.05000000075 | 0.06499999762 | 0.0001999999949 | 0.003000000026 | 0.009999999776 | 0.004999999888 | 0 | 0 | 0 | 0 | 45 | 177.8783 | 179.3232 | 186.6532 | 26.99488 | 16.41774 | 17.29819 | 29.69459 | 28.30393685 | 35.69565 | 30.72851 | 32.70553 | 113.8963 | DUPLEX | DUPLEX | 30599 | 21 | -5.763718 | 90 | 2599 | 1630 | 1601.948 | 1900 | 1589.912 | 26.89496
91 | 2023-06-13 06:39 | 2023-06-13 05:18 | 2023-06-13 06:39 | 2023-06-13 06:44 | 60203 | D1010 | 4 | 68655 | 1686 | 15869 | 51100 | 47555 | 17700 | 21100 | 8200 | 6199 | 1556 | 13 | 1500 | 0 | 290 | 1593 | 62.04 | 1.409999967 | 0.5 | 0.1599999964 | 0.0270000007 | 0.01700000092 | 7.300000191 | 25.3 | 2.74000001 | 0.006000000052 | 0.1599999964 | 0.004999999888 | 0.06100000069 | 0.007000000216 | 0.001000000047 | 0.0003999999899 | 0.02999999933 | 0.09000000358 | 0.0003000000142 | 0.003000000026 | 0.009999999776 | 0.001000000047 | 0 | 0 | 0 | 0 | 247 | 171.1607 | 173.4773 | 177.7156 | 34.37349 | 19.59419488 | 22.30758 | 26.34648 | 25.26727 | 35.38858 | 28.81374 | 31.08113 | 167.1179 | SDUPLEX | SDUPLEX | 32099 | 37 | 50.27263 | 91 | 2599 | 1596 | 1591.127 | 2500 | 1589.389 | 3.809157
92 | 2023-06-14 06:21 | 2023-06-14 05:04 | 2023-06-14 06:21 | 2023-06-14 06:24 | 60208 | D1010 | 4 | 66395 | 1727 | 15568 | 49100 | 66395 | 21700 | 0 | 0 | 10099 | 1596 | 14 | 1100 | 11 | 170 | 1627 | 61.47 | 1.480000019 | 0.5099999905 | 0.200000003 | 0.02600000054 | 0.01799999923 | 7 | 25.7 | 2.890000105 | 0.01700000092 | 0.1599999964 | 0.00400000019 | 0.0700000003 | 0.007000000216 | 0.002000000095 | 0.0005000000237 | 0.03999999911 | 0.09499999881 | 0.0001999999949 | 0.003000000026 | 0.009999999776 | 0.002000000095 | 0 | 0 | 0 | 0 | 76 | 169.0704 | 172.5008 | 173.3852 | 52.88404 | 28.30087 | 31.80057 | 27.47503 | 26.34021 | 34.8419 | 28.7646 | 30.98487 | 221.7798 | SDUPLEX | SDUPLEX | 31799 | 31 | -5.800069 | 92 | 1200 | 1598 | 1608.981 | 500 | 1596.721 | 58.33333
93 | 2023-06-15 06:56 | 2023-06-15 05:36 | 2023-06-15 06:56 | 2023-06-15 06:59 | 60213 | T1510 | 4 | 70373 | 1534 | 12739 | 56100 | 45173 | 17500 | 25200 | 5900 | 6300 | 1572 | 13 | 999 | 3 | 204 | 1618 | 52.59 | 1.460000038 | 0.6299999952 | 0.3300000131 | 0.01999999955 | 0.01600000076 | 20.4 | 23.5 | 0.07999999821 | 0.01899999939 | 0.02999999933 | 0.003000000026 | 0.05000000075 | 0.01700000092 | 0.2230000049 | 0.0001999999949 | 0.0700000003 | 0.04500000179 | 0.0001999999949 | 0.002000000095 | 0.009999999776 | 0.2029999942 | 0 | 0 | 0 | 0 | 43 | 170.6742 | 173.7431 | 176.7326 | 39.43753 | 29.5979 | 33.98579 | 27.83014 | 26.80333 | 34.05602 | 29.52456 | 32.1894 | 236.0269 | 310HCBN | 310 | 29700 | 46 | 44.34157 | 93 | 2100 | 1599 | 1596.713 | 1700 | 1589.688 | 19.04762
94 | 2023-06-20 00:03 | 2023-06-19 22:31 | 2023-06-20 00:02 | 2023-06-20 00:10 | 60227 | D1010 | 2 | 120900 | 0 | 30600 | 90300 | 84900 | 17500 | 36000 | 9400 | 4899 | 1574 | 13 | 2000 | 12 | 460 | 1615 | 61.98 | 1.524000049 | 0.4799999893 | 0.05999999866 | 0.02800000086 | 0.01899999939 | 6.75 | 25.3 | 3.089999914 | 0.00400000019 | 0.1700000018 | 0.00400000019 | 0.06100000069 | 0.002000000095 | 0.001000000047 | 0.0001999999949 | 0.05000000075 | 0.1000000015 | 0.0001999999949 | 0.003000000026 | 0.009999999776 | 0 | 0 | 0 | 0 | 0 | 452 | 169.9444 | 172.5179 | 175.3411 | 0.09056787 | -0.101373628 | 13.27862 | 25.48243 | 24.35165 | 33.3434 | 27.34196 | 29.80123 | 64.37346 | SDUPLEX | SDUPLEX | 31799 | 41 | 140.3635 | 94 | 1100 | 1597 | 1602.112 | 500 | 1591.601 | 54.54545
95 | 2023-06-20 03:28 | 2023-06-20 02:10 | 2023-06-20 03:28 | 2023-06-20 03:33 | 60228 | D1010 | 3 | 118657 | 924 | 24133 | 93600 | 74857 | 17100 | 43800 | 7900 | 4799 | 1559 | 13 | 2500 | 3 | 306 | 1613 | 61.67 | 1.419999957 | 0.4900000095 | 0.1599999964 | 0.0270000007 | 0.01600000076 | 6.5 | 25.85 | 3.099999905 | 0.008999999613 | 0.1400000006 | 0.00400000019 | 0.06599999964 | 0.006000000052 | 0.001000000047 | 0.0005000000237 | 0.03999999911 | 0.07999999821 | 0.0001999999949 | 0.003000000026 | 0.009999999776 | 0.001000000047 | 0 | 0 | 0 | 0 | 241.48 | 166.1828 | 169.7327 | 172.4824 | 23.29807 | 13.6321 | 15.18402 | 26.35512 | 25.21035 | 35.12554 | 28.47268 | 30.97351 | 149.855 | SDUPLEX | SDUPLEX | 29799 | 54 | -93.54561 | 95 | 1599 | 1586 | 1595.721 | 1300 | 1590.475 | 18.69919
96 | 2023-06-21 00:02 | 2023-06-20 22:42 | 2023-06-21 | 2023-06-21 00:10 | 60232 | D0210 | 2 | 56000 | 0 | 18200 | 37800 | 43900 | 18100 | 12100 | 4900 | 5100 | 1549 | 13 | 2999 | 134 | 491 | 1588 | 60.28 | 1.99000001 | 0.3799999952 | 0.150000006 | 0.01999999955 | 0.02600000054 | 6.5 | 26.25 | 3.640000105 | 0.004999999888 | 0.0700000003 | 0.002000000095 | 0.05999999866 | 0.004999999888 | 0.001000000047 | 9.999999747e-05 | 0.1099999994 | 0.1000000015 | 0.0001999999949 | 0.002000000095 | 0.009999999776 | 0 | 0 | 0 | 0 | 0 | 275.357 | 168.2232 | 171.8558 | 174.9004 | 27.59274 | 18.97826 | 18.07221 | 27.4908 | 26.36799 | 33.93215 | 29.33605 | 31.88489 | 270.1563 | SDUPLEX | SDUPLEX | 28100 | 39 | 11.70509 | 96 | 2000 | 1587 | 1614.676 | 600 | 1589.745 | 70
97 | 2023-07-03 09:16 | 2023-07-03 07:50 | 2023-07-03 09:16 | 2023-07-03 09:22 | 60279 | D0210 | 4 | 122580 | 1721 | 42159 | 78700 | 95180 | 5300 | 27400 | 4700 | 4999 | 1515 | 13 | 2700 | 6 | 329 | 1579 | 60.26 | 1.629999995 | 0.3700000048 | 0.1299999952 | 0.02600000054 | 0.02899999917 | 6.389999866 | 26.74 | 3.99000001 | 0.007000000216 | 0.07999999821 | 0.003000000026 | 0.05999999866 | 0.00400000019 | 0.001000000047 | 0.0003999999899 | 0.03999999911 | 0.08900000155 | 0.0003000000142 | 0.002000000095 | 0.009999999776 | 0 | 0.0008999999845 | 0.002000000095 | 0.03299999982 | 0.1085999981 | 33.707 | 172.7491 | 178.615 | 179.3979 | 55.44396 | 31.39015 | 36.08495 | 25.96474 | 22.80650567 | 31.15848 | 26.96176 | 30.08941 | 225.3719 | SDUPLEX | SDUPLEX | 14999 | 64 | -102.5093 | 97 | 2400 | 1605 | 1591.838 | 2300 | 1590.088 | 4.166667
98 | 2023-07-06 00:27 | 2023-07-05 22:35 | 2023-07-06 00:27 | 2023-07-06 00:30 | 60294 | T1510 | 2 | 64548 | 1597 | 14651 | 48300 | 46348 | 17500 | 18200 | 4900 | 9799 | 1554 | 13 | 1200 | 0 | 154 | 1582 | 50.24 | 1.659000039 | 0.5500000119 | 0.4300000072 | 0.02199999988 | 0.02400000021 | 20.62 | 24.9 | 0.1000000015 | 0.02500000037 | 0.03999999911 | 0.00400000019 | 0.0540000014 | 0.01600000076 | 0.2720000148 | 0.0005000000237 | 0.05999999866 | 0.05299999937 | 0.0001999999949 | 0.001000000047 | 0.009999999776 | 0.2419999987 | 0 | 0 | 0 | 0 | 100.707 | 166.2306 | 168.1057 | 174.6758 | 40.44594 | 23.0792 | 27.0926 | 28.40772 | 27.32907 | 34.25321 | 29.06689921 | 31.34684 | 208.4853 | 310HCBN | 310 | 32199 | 28 | -37.78189 | 98 | 900 | 1590 | 1602.166 | 500 | 1595.179 | 44.44444
99 | 2023-07-07 03:06 | 2023-07-07 00:35 | 2023-07-07 03:05 | 2023-07-07 03:11 | 60301 | C2030 | 3 | 64643 | 2023 | 11920 | 50700 | 45143 | 15100 | 19500 | 8800 | 8399 | 1551 | 13 | 2600 | 18 | 335 | 1608 | 65.33 | 1.559999943 | 0.8000000119 | 0.2300000042 | 0.03700000048 | 0.02899999917 | 11.08 | 17.67 | 2.200000048 | 0.004999999888 | 0.2300000042 | 0.007000000216 | 0.04500000179 | 0.008999999613 | 0.01700000092 | 0.0003999999899 | 0.03999999911 | 0.1319999993 | 9.999999747e-05 | 0.00400000019 | 0.009999999776 | 0.01700000092 | 0 | 0 | 0 | 0 | 284.707 | 167.1011 | 169.6128121 | 174.816 | 3.190156 | 1.645206507 | 3.125351949 | 29.10609 | 27.938 | 33.25353 | 29.18061 | 31.50959 | 74.67681 | 316 | 316 | 32299 | 57 | -80.52744 | 99 | 1100 | 1585 | 1595.034 | 800 | 1589.807 | 27.27273
100 | 2023-07-11 21:28 | 2023-07-11 20:00 | 2023-07-11 21:28 | 2023-07-11 21:31 | 60314 | D0510 | 1 | 64492 | 1437 | 11255 | 51800 | 45892 | 17000 | 18600 | 9300 | 4399 | 1557 | 13 | 1400 | 1 | 209 | 1616 | 69.05 | 1.121000051 | 0.4900000095 | 0.1700000018 | 0.02400000021 | 0.01799999923 | 3.960000038 | 21.78 | 2.50999999 | 0.0120000001 | 0.1299999952 | 0.004999999888 | 0.05099999905 | 0.00400000019 | 0.001000000047 | 0.0003000000142 | 0.05999999866 | 0.05099999905 | 0.0001999999949 | 0.003000000026 | 0.009999999776 | 0 | 0 | 0 | 0 | 0 | 130.707 | 168.4315 | 170.7011 | 176.8201 | 29.84103 | 24.53816448 | 19.33989 | 28.70027 | 27.46041 | 34.86821 | 31.32392 | 34.03961 | 270.7677 | DUPLEX | DUPLEX | 30699 | 59 | -14.74554 | 100 | 1300 | 1598 | 1601.89 | 600 | 1589.598 | 53.84615
101 | 2023-07-17 10:48 | 2023-07-17 09:19 | 2023-07-17 10:47 | 2023-07-17 10:51 | 60335 | D1010 | 5 | 64508 | 1725 | 19283 | 43500 | 50208 | 17300 | 14300 | 7300 | 4499 | 1563 | 13 | 1400 | 16 | 217 | 1603 | 62.18 | 1.529000044 | 0.4399999976 | 0.2300000042 | 0.02300000004 | 0.0270000007 | 5.730000019 | 25.98 | 3.25999999 | 0.03099999949 | 0.1199999973 | 0.003000000026 | 0.05600000173 | 0.004999999888 | 0.001000000047 | 0.0003999999899 | 0.05000000075 | 0.09099999815 | 9.999999747e-05 | 0.003000000026 | 0.009999999776 | 0 | 0 | 0 | 0 | 0 | 104.707 | 167.3439 | 170.3383 | 174.8232 | 54.79337 | 29.54748 | 35.72417 | 24.11998 | 22.97736 | 30.4253 | 26.10762 | 28.40624 | 222.1739 | SDUPLEX | SDUPLEX | 29099 | 40 | -6.745542 | 101 | 1100 | 1590 | 1589.084 | 1200 | 1590.843 | 0
102 | 2023-07-19 09:01 | 2023-07-19 06:42 | 2023-07-19 09:01 | 2023-07-19 09:06 | 60345 | K1510 | 5 | 64479 | 1734 | 37045 | 25700 | 64479 | 21700 | 0 | 0 | 11599 | 1563 | 14 | 2300 | 5 | 323 | 1621 | 33.57 | 2.065000057 | 0.3799999952 | 0.1099999994 | 0.0120000001 | 0.02899999917 | 30.86000061 | 27.34 | 3.480000019 | 0.00800000038 | 0.5699999928 | 0.001000000047 | 0.04500000179 | 0.00800000038 | 0.007000000216 | 0.0003000000142 | 0.009999999776 | 0.05200000107 | 0.0001999999949 | 0.001000000047 | 0.009999999776 | 0.007000000216 | 0 | 0 | 0 | 0 | 142.258 | 166.0865 | 169.895 | 173.8148 | 53.46829 | 28.87678 | 32.18919 | 28.96395 | 27.77778 | 33.69181 | 29.50182 | 31.42738 | 223.1603 | A28 | A28 | 33299 | 58 | -44.58196 | 102 | 2600 | 1608 | 1608.747 | 1500 | 1589.404 | 42.30769
103 | 2023-07-27 21:25 | 2023-07-27 20:00 | 2023-07-27 21:24 | 2023-07-27 21:28 | 60369 | X0112 | 1 | 64188 | 1732 | 13256 | 49200 | 48688 | 19100 | 15500 | 4400 | 8599 | 1558 | 13 | 1100 | 9 | 177 | 1590 | 65.73 | 1.279999971 | 0.4900000095 | 0.1899999976 | 0.02800000086 | 0.01799999923 | 4.840000153 | 23.25 | 3.25 | 0.07999999821 | 0.1299999952 | 0.004999999888 | 0.06100000069 | 0.00400000019 | 0.001000000047 | 0.0003999999899 | 0.05999999866 | 0.07100000232 | 9.999999747e-05 | 0.003000000026 | 0.009999999776 | 0 | 0 | 0 | 0 | 0 | 40.133 | 174.8528 | 177.0745 | 183.0302 | 30.0558 | 16.87322 | 19.82123 | 27.41709 | 26.17236 | 32.63616 | 29.03822 | 31.57627 | 158.2951 | DUPLEX | DUPLEX | 32099 | 32 | 1.199931 | 103 | 1400 | 1593 | 1593.709 | 1200 | 1590.197 | 14.28571
104 | 2023-07-28 23:29 | 2023-07-28 22:04 | 2023-07-28 23:29 | 2023-07-28 23:36 | 60377 | V0210 | 2 | 63809 | 1409 | 9000 | 53400 | 39209 | 18100 | 24600 | 5900 | 5700 | 1492 | 13 | 3499 | 18 | 432 | 1586 | 69.37 | 1.398000002 | 0.9100000262 | 0.1599999964 | 0.02999999933 | 0.01799999923 | 8.869999886 | 17.82 | 0.4099999964 | 0.0120000001 | 0.2199999988 | 0.008999999613 | 0.04899999872 | 0.00800000038 | 0.01899999939 | 0.0003000000142 | 0.01999999955 | 0.09899999946 | 0.0001999999949 | 0.00400000019 | 0.009999999776 | 0.01899999939 | 0 | 0 | 0 | 0 | 160.04 | 168.2003 | 170.7908 | 177.3279 | 19.33369 | 30.47222 | 15.4773 | 28.13200825 | 26.87305 | 33.23902 | 28.94345 | 31.91328 | 279.516 | 304S | 304 | 29700 | 94 | -127.204 | 104 | 1200 | 1595 | 1590.755 | 1200 | 1590.755 | 0
105 | 2023-08-31 00:55 | 2023-08-30 23:03 | 2023-08-31 00:55 | 2023-08-31 01:01 | 60393 | D0210 | 2 | 58200 | 0 | 19600 | 38600 | 58200 | 21100 | 0 | 0 | 8299 | 1528 | 14 | 2100 | 28 | 354 | 1610 | 61.13 | 1.927000046 | 0.4600000083 | 0.2599999905 | 0.02199999988 | 0.02800000086 | 5.340000153 | 26.72 | 3.589999914 | 0.01899999939 | 0.09000000358 | 0.002000000095 | 0.0680000037 | 0.01099999994 | 0.001000000047 | 0.0003000000142 | 0.03999999911 | 0.08600000292 | 0.0001999999949 | 0.003000000026 | 0.009999999776 | 0 | 0 | 0 | 0 | 0 | 261.487 | 168.6562 | 171.5945 | 168.6562 | 54.27105 | 28.44657171 | 33.61022 | 33.05271 | 32.08226 | 35.99142 | 33.45554 | 35.61638 | 223.1955 | SDUPLEX | SDUPLEX | 29399 | 82 | 18.38169 | 105 | 999 | 1588 | 1598.706 | 500 | 1589.979 | 49.94995
106 | 2023-08-31 21:20 | 2023-08-31 20:00 | 2023-08-31 21:20 | 2023-08-31 21:25 | 60397 | V2210 | 1 | 64046 | 1758 | 8388 | 53900 | 40896 | 15500 | 23150 | 6900 | 7700 | 1531 | 13 | 2199 | 1 | 316 | 1602 | 68.38 | 1.279999971 | 0.8500000238 | 0.1700000018 | 0.03700000048 | 0.03200000152 | 8.699999809 | 17.4 | 2.140000105 | 0.01700000092 | 0.2899999917 | 0.008999999613 | 0.04899999872 | 0.01700000092 | 0.0270000007 | 0.0003000000142 | 0.03999999911 | 0.1299999952 | 9.999999747e-05 | 0.006000000052 | 0.009999999776 | 0.0270000007 | 0 | 0 | 0 | 0 | 279.43 | 173.9549 | 175.7568 | 180.3739 | 52.90382 | 29.26058 | 33.7043 | 31.0331 | 29.7689 | 35.43876 | 31.48465 | 33.88702 | 240.3687 | 316S | 316 | 30100 | 71 | -35.44032 | 106 | 3100 | 1588 | 1585.216 | 3400 | 1590.483 | 0
107 | 2023-09-01 03:25 | 2023-09-01 02:00 | 2023-09-01 03:25 | 2023-09-01 03:28 | 60400 | V0210 | 4 | 63507 | 1207 | 9200 | 53100 | 33207 | 15800 | 30300 | 8800 | 6699 | 1562 | 13 | 900 | 7 | 175 | 1589 | 71.04 | 1.156999946 | 0.9399999976 | 0.1899999976 | 0.03200000152 | 0.03099999949 | 7.900000095 | 17.6 | 0.2800000012 | 0.007000000216 | 0.2300000042 | 0.00800000038 | 0.05200000107 | 0.009999999776 | 0.01700000092 | 0.0005000000237 | 0.01999999955 | 0.1110000014 | 9.999999747e-05 | 0.004999999888 | 0.009999999776 | 0.01700000092 | 0 | 0 | 0 | 0 | 162.11 | 167.6087 | 170.0252 | 167.6087 | 5.94081 | 3.115564077 | 4.192284432 | 30.53150146 | 29.22454 | 38.45448 | 31.5401 | 34.23252 | 77.39412 | 304S | 304 | 31299 | 27 | 31.16358 | 107 | 3499 | 1570 | 1587.375 | 3400 | 1585.635 | 2.82938
108 | 2023-09-01 05:30 | 2023-09-01 04:03 | 2023-09-01 05:30 | 2023-09-01 05:34 | 60401 | V0210 | 5 | 64558 | 2073 | 9285 | 53200 | 46458 | 16000 | 18100 | 5900 | 5799 | 1555 | 13 | 1500 | 3 | 249 | 1589 | 70.34 | 1.453999996 | 1 | 0.1700000018 | 0.03200000152 | 0.01600000076 | 7.789999962 | 18.07 | 0.3100000024 | 0.01899999939 | 0.200000003 | 0.00800000038 | 0.0540000014 | 0.01300000027 | 0.03099999949 | 0.0001999999949 | 0.01999999955 | 0.08600000292 | 0.0001999999949 | 0.00400000019 | 0.009999999776 | 0.03099999949 | 0 | 0 | 0 | 0 | 233.16 | 167.9529 | 170.7907 | 176.9809 | 47.48452 | 26.91094 | 30.81864622 | 30.51909 | 29.28241 | 38.79969 | 32.41048 | 34.73604 | 251.1917 | 304S | 304 | 27699 | 34 | 9.272634 | 108 | 2499 | 1582 | 1587.491 | 2600 | 1589.267 | 0
109 | 2023-09-01 23:09 | 2023-09-01 21:46 | 2023-09-01 23:09 | 2023-09-01 23:13 | 60405 | V0111 | 2 | 64115 | 1462 | 9053 | 53600 | 48415 | 16100 | 15700 | 5900 | 8699 | 1556 | 13 | 1300 | 4 | 207 | 1594 | 71.26 | 1.358999968 | 0.9499999881 | 0.1899999976 | 0.03500000015 | 0.02500000037 | 7.619999886 | 17.22 | 0.3100000024 | 0.008999999613 | 0.25 | 0.008999999613 | 0.04600000009 | 0.008999999613 | 0.01600000076 | 0.0003999999899 | 0.01999999955 | 0.09099999815 | 9.999999747e-05 | 0.004999999888 | 0.009999999776 | 0.01600000076 | 0 | 0 | 0 | 0 | 115.42 | 167.0527 | 169.8431 | 167.0527 | 58.25336 | 33.20434 | 37.09752 | 29.31319 | 27.98032 | 37.9259 | 30.52673 | 32.80901 | 237.0886 | 304 | 304 | 30699 | 38 | -0.7637176 | 109 | 2700 | 1534 | 1599.482 | 2200 | 1590.529 | 18.51852
110 | 2023-10-03 09:13 | 2023-10-03 07:19 | 2023-10-03 09:13 | 2023-10-03 09:18 | 60521 | D0210 | 5 | 64378 | 1418 | 20260 | 42700 | 48328 | 17000 | 16050 | 6500 | 9099 | 1534 | 13 | 1900 | 12 | 296 | 1599 | 61.88999939 | 1.985000014 | 0.4399999976 | 0.1400000006 | 0.02500000037 | 0.02500000037 | 6.420000076 | 25.86000061 | 2.75999999 | 0.02199999988 | 0.1000000015 | 0.002000000095 | 0.0540000014 | 0.004999999888 | 0.001000000047 | 0.0001999999949 | 0.05999999866 | 0.08100000024 | 0.0003999999899 | 0.00400000019 | 0.009999999776 | 0 | 0 | 0 | 0 | 0 | 87.71 | 168.3711 | 171.2962 | 168.3711 | 44.10175 | 24.41572 | 28.21893 | 27.3478 | 26.06073 | 34.03348 | 28.08219 | 29.42062 | 218.6347 | SDUPLEX | SDUPLEX | 32599 | 65 | -7.654664 | 110 | 2199 | 1602 | 1589.894 | 2200 | 1589.911 | 0
111 | 2023-10-11 10:08 | 2023-10-11 08:34 | 2023-10-11 10:08 | 2023-10-11 10:13 | 60552 | C0150 | 5 | 63298 | 998 | 12100 | 50200 | 48398 | 17100 | 14900 | 5400 | 7200 | 1522 | 13 | 2299 | 3 | 312 | 1618 | 70.34 | 1.177000046 | 0.6399999857 | 0.2300000042 | 0.02300000004 | 0.01799999923 | 10.25 | 16.59 | 0.1700000018 | 0.007000000216 | 0.09000000358 | 0.004999999888 | 0.03799999878 | 0.008999999613 | 0.04399999976 | 9.999999747e-05 | 0.01999999955 | 0.05600000173 | 0.0003999999899 | 0.003000000026 | 0.009999999776 | 0.04500000179 | 0 | 0 | 0 | 0 | 179.947 | 167.3652 | 170.3429 | 167.3652 | 44.48273 | 24.54186 | 29.69856 | 24.12344 | 22.92926 | 31.07261 | 24.7864 | 25.97643 | 232.9183 | 304S | 304 | 29700 | 96 | -55.42214 | 111 | 1600 | 1647 | 1622.731 | 500 | 1604.12 | 68.75
112 | 2023-10-18 | 2023-10-17 22:34 | 2023-10-18 | 2023-10-18 00:03 | 60565 | T1510 | 2 | 61500 | 0 | 15300 | 46200 | 42700 | 16800 | 18800 | 9100 | 3200 | 1565 | 13 | 1100 | 2 | 182 | 1596 | 52.94 | 1.371000051 | 0.6700000167 | 0.1899999976 | 0.02099999972 | 0.01899999939 | 19.83 | 23.88 | 0.2399999946 | 0.00800000038 | 0.1000000015 | 0.003000000026 | 0.05200000107 | 0.008999999613 | 0.0680000037 | 0.0001999999949 | 0.01999999955 | 0.0719999969 | 9.999999747e-05 | 0.003000000026 | 0.009999999776 | 0.0680000037 | 0 | 0 | 0 | 0 | 286.428 | 167.4624 | 169.5602 | 167.4624 | 0.1039957979 | -0.0975336771 | -0.1321214269 | 27.53183 | 26.0706 | 34.53414 | 28.26968 | 29.45602 | 0.6751543085 | 310HCBN | 310 | 29100 | 31 | 6.199931 | 112 | 1100 | 1627 | 1617.264 | 500 | 1606.772 | 54.54545
113 | 2023-10-19 21:26 | 2023-10-19 20:00 | 2023-10-19 21:26 | 2023-10-19 21:33 | 60574 | V2210 | 1 | 117698 | 2266 | 13332 | 102100 | 84298 | 18000 | 33400 | 9600 | 4899 | 1535 | 13 | 2700 | 9 | 441 | 1602 | 69.25 | 1.006000042 | 0.9900000095 | 0.2199999988 | 0.03200000152 | 0.02199999988 | 8.979999542 | 16.69 | 1.940000057 | 0.00400000019 | 0.2800000012 | 0.008999999613 | 0.05299999937 | 0.00800000038 | 0.02300000004 | 0.0001999999949 | 0.05000000075 | 0.1199999973 | 9.999999747e-05 | 0.006000000052 | 0.009999999776 | 0.02300000004 | 0 | 0 | 0 | 0 | 178.587 | 172.6595 | 175.1516 | 172.6595 | 48.51966 | 29.02558 | 28.13677 | 27.84798 | 26.64197 | 34.77587 | 29.05831 | 29.76791 | 241.2106 | 316S | 316 | 32499 | 67 | 9.49074 | 113 | 2300 | 1621 | 1619.706 | 600 | 1589.887 | 73.91304
114 | 2023-10-31 08:51 | 2023-10-31 07:12 | 2023-10-31 08:51 | 2023-10-31 08:58 | 60612 | T1510 | 5 | 63580 | 1426 | 18154 | 44000 | 48680 | 19400 | 14900 | 6400 | 5899 | 1505 | 13 | 3000 | 21 | 434 | 1585 | 49.16 | 1.582999945 | 0.6800000072 | 0.3899999857 | 0.0199999996 | 0.0120000001 | 22.38 | 24.56 | 0.1899999976 | 0.0370000005 | 0.0799999982 | 0.003 | 0.0590000004 | 0.0140000004 | 0.1330000013 | 0.0004 | 0.0099999998 | 0.0560000017 | 0.0001 | 0.0020000001 | 0.0099999998 | 0.1230000034 | 0 | 0 | 0 | 0 | 62.057 | 168.5876 | 172.4704 | 168.5876 | 20.06191 | 11.14674 | 20.79112 | 24.43432 | 23.2227 | 30.37858 | 26.21684 | 27.66441 | 129.1671 | 310HCBN | 310 | 31699 | 80 | -45.45473 | 114 | 2099 | 1598 | 1613.314 | 800 | 1590.191 | 61.88661
115 | 2023-11-03 06:46 | 2023-11-03 03:34 | 2023-11-03 06:45 | 2023-11-03 06:50 | 60619 | K1510 | 5 | 64509 | 1600 | 37509 | 25400 | 64509 | 21200 | 0 | 0 | 10399 | 1557 | 14 | 2000 | 11 | 295 | 1627 | 0 | 0.0460000001 | 0 | 0 | 0 | 0.0270000007 | 0 | 0 | 0 | 0 | 0 | 0 | 0 | 0 | 0 | 0 | 0 | 0 | 0 | 0 | 0 | 0 | 0 | 0 | 0 | 0 | 12.36 | 165.8793 | 169.618 | 165.8793 | 41.02728 | 21.71392 | 24.6423 | 23.25826 | 21.94781 | 30.70026 | 24.26306 | 26.73367 | 180.608 | A28 | A28 | 31599 | 70 | -24.63649 | 115 | 999 | 1618 | 1602.058 | 500 | 1593.255 | 49.94995
116 | 2023-11-13 07:51 | 2023-11-13 06:20 | 2023-11-13 07:51 | 2023-11-13 07:55 | 60647 | D0210 | 4 | 64415 | 1754 | 21061 | 41600 | 46965 | 18100 | 17450 | 5400 | 7999 | 1554 | 13 | 1400 | 1 | 237 | 1593 | 62.88 | 1.722000003 | 0.3799999952 | 0.25 | 0.0199999996 | 0.0199999996 | 6.789999962 | 23.87 | 3.440000057 | 0.0329999998 | 0.1299999952 | 0.003 | 0.0540000014 | 0.0060000001 | 0.001 | 0.0003 | 0.1099999994 | 0.0850000009 | 0.0001 | 0.003 | 0.0099999998 | 0 | 0 | 0 | 0 | 0 | 0.637 | 171.3906 | 173.7947 | 171.3906 | 28.60846 | 15.84529 | 20.63233 | 23.15966 | 21.97795 | 31.6899 | 24.41732 | 27.13394 | 153.7763 | SDUPLEX | SDUPLEX | 31499 | 39 | 13.25446 | 116 | 1499 | 1594 | 1602.304 | 800 | 1590.047 | 46.63109
117 | 2023-11-15 11:42 | 2023-11-15 09:48 | 2023-11-15 11:42 | 2023-11-15 11:47 | 60658 | D1010 | 5 | 65080 | 1700 | 17280 | 46100 | 65080 | 21500 | 0 | 0 | 6300 | 1552 | 14 | 1999 | 6 | 319 | 1593 | 62.63 | 1.521999955 | 0.4099999964 | 0.1299999952 | 0.0240000002 | 0.0280000009 | 6.659999847 | 25.13999939 | 3 | 0.0109999999 | 0.1299999952 | 0.0020000001 | 0.0500000007 | 0.0040000002 | 0.0020000001 | 0.0003 | 0.0599999987 | 0.0970000029 | 0.0002 | 0.003 | 0.0099999998 | 0.0020000001 | 0 | 0 | 0 | 0 | 123.453 | 170.7013 | 173.3909 | 170.7013 | 52.77004 | 28.39897 | 31.19502 | 26.42279 | 25.33725 | 34.02035 | 28.08840949 | 30.8782 | 221.1598 | SDUPLEX | SDUPLEX | 27800 | 41 | -0.4766704 | 117 | 1000 | 1613 | 1609.404 | 500 | 1600.613 | 50
118 | 2023-11-16 09:03 | 2023-11-16 07:31 | 2023-11-16 09:03 | 2023-11-16 09:08 | 60663 | K1510 | 5 | 64569 | 1727 | 37242 | 25600 | 64569 | 21100 | 0 | 0 | 10600 | 1515 | 14 | 2099 | 8 | 316 | 1584 | 29.86000061 | 2.10800004 | 0.5799999833 | 0.25 | 0.0120000001 | 0.0250000004 | 33.58 | 28.23 | 3.460000038 | 0.0610000007 | 0.8799999952 | 0.001 | 0.0460000001 | 0.0149999997 | 0.0070000002 | 0.0005 | 0.0099999998 | 0.0560000017 | 0.0004 | 0.001 | 0.0099999998 | 0.0070000002 | 0 | 0 | 0 | 0 | 124.563 | 169.991 | 172.7348 | 169.991 | 22.82745 | 21.90626 | 16.01681 | 27.72511 | 26.51171 | 33.42032 | 29.34282 | 32.60221 | 266.1045 | A28 | A28 | 31700 | 69 | -19.45849 | 118 | 1399 | 1597 | 1595.381 | 1100 | 1590.12 | 21.37241
119 | 2023-11-23 22:11 | 2023-11-23 20:00 | 2023-11-23 22:11 | 2023-11-23 22:14 | 60686 | V2210 | 1 | 65412 | 2118 | 15894 | 47400 | 47512 | 20100 | 17900 | 9600 | 1700 | 1562 | 13 | 1100 | 1 | 163 | 1592 | 68.86000061 | 1.049999952 | 0.6800000072 | 0.150000006 | 0.0299999993 | 0.0340000018 | 10.97 | 15.29 | 2.049999952 | 0.0049999999 | 0.349999994 | 0.0089999996 | 0.0390000008 | 0.0070000002 | 0.0149999997 | 0.0001 | 0.0299999993 | 0.1679999977 | 0.0002 | 0.0049999999 | 0.0099999998 | 0.0140000004 | 0 | 0 | 0 | 0 | 272.9 | 177.2513 | 177.8316 | 177.2513 | 23.54222 | 14.21893 | 18.54962 | 22.62121 | 21.69515 | 28.22141 | 23.07791316 | 25.17118 | 127.8322 | 316S | 316 | 31400 | 30 | -12.80007 | 119 | 1200 | 1595 | 1608.765 | 500 | 1596.485 | 58.33333
120 | 2023-12-04 23:07 | 2023-12-04 21:44 | 2023-12-04 23:07 | 2023-12-04 23:11 | 60716 | V2210 | 2 | 65465 | 2115 | 9350 | 54000 | 50265 | 17000 | 15200 | 6400 | 8699 | 1552 | 13 | 1100 | 21 | 219 | 1581 | 66.43 | 1.100000024 | 0.8199999928 | 0.2199999988 | 0.0299999993 | 0.0189999994 | 10.25 | 17.85 | 2.279999971 | 0.0070000002 | 0.3400000036 | 0.0080000004 | 0.0460000001 | 0.0099999998 | 0.0270000007 | 0.0004 | 0.0399999991 | 0.125 | 0.0003 | 0.0049999999 | 0.0099999998 | 0.0270000007 | 0 | 0 | 0 | 0 | 275.013 | 166.588 | 171.3121 | 166.588 | 47.15779 | 25.64787 | 30.9148 | 21.17837 | 20.07385 | 29.58416854 | 24.54997071 | 27.70869 | 246.6804 | 316S | 316 | 32099 | 29 | 43.19993 | 120 | 1400 | 1590 | 1585.643 | 1600 | 1589.176 | 0
121 | 2023-12-05 01:28 | 2023-12-05 00:21 | 2023-12-05 01:28 | 2023-12-05 01:35 | 60717 | V2210 | 3 | 64281 | 2031 | 9150 | 53100 | 45331 | 17400 | 18950 | 6400 | 4399 | 1501 | 13 | 3100 | 9 | 411 | 1588 | 66.18 | 1.059999943 | 0.8700000048 | 0.2300000042 | 0.0289999992 | 0.0240000002 | 10.45 | 17.7 | 2.369999886 | 0.0060000001 | 0.3400000036 | 0.0080000004 | 0.0489999987 | 0.0120000001 | 0.0189999994 | 0.0004 | 0.0500000007 | 0.1299999952 | 0.0003 | 0.0049999999 | 0.0099999998 | 0.0189999994 | 0 | 0 | 0 | 0 | 8.013 | 166.7017 | 171.6841 | 166.7017 | 35.12839 | 20.01438 | 24.94399 | 21.94152 | 20.90436 | 32.05415 | 25.06164 | 28.16398 | 162.0053 | 316S | 316 | 28199 | 87 | -84.43656 | 121 | 2000 | 1627 | 1608.475 | 900 | 1589.359 | 55
122 | 2023-12-12 00:32 | 2023-12-11 22:48 | 2023-12-12 00:32 | 2023-12-12 00:36 | 60726 | D0210 | 2 | 64655 | 1742 | 21813 | 41100 | 64655 | 21400 | 0 | 0 | 9499 | 1571 | 14 | 1000 | 3 | 221 | 1603 | 62.59 | 1.896999955 | 0.4099999964 | 0.1700000018 | 0.0199999996 | 0.0219999999 | 6.050000191 | 24.98 | 3.25 | 0.0049999999 | 0.1199999973 | 0.003 | 0.0489999987 | 0.0040000002 | 0.001 | 0.0004 | 0.0599999987 | 0.0970000029 | 0.0001 | 0.003 | 0.0099999998 | 0 | 0 | 0 | 0 | 0 | 50.84 | 167.4889 | 170.5663 | 167.4889 | 52.71078 | 28.00992 | 31.81072 | 22.80935 | 21.57332 | 29.92885 | 24.85626246 | 28.37917 | 220.3725 | SDUPLEX | SDUPLEX | 30899 | 32 | 61.18176 | 122 | 2600 | 1591 | 1591.263 | 2500 | 1589.506 | 3.846154
123 | 2023-12-12 04:19 | 2023-12-12 02:40 | 2023-12-12 04:19 | 2023-12-12 04:22 | 60727 | D0710 | 3 | 64504 | 1640 | 14664 | 48200 | 40004 | 16300 | 24500 | 12600 | 5299 | 1570 | 13 | 1000 | 1 | 189 | 1596 | 63.12 | 1.381000042 | 0.4399999976 | 0.1099999994 | 0.0219999999 | 0.0149999997 | 6.289999962 | 24.99 | 3.029999971 | 0.0040000002 | 0.1000000015 | 0.003 | 0.0500000007 | 0.003 | 0.001 | 0.0004 | 0.0599999987 | 0.0710000023 | 0.0002 | 0.003 | 0.0099999998 | 0 | 0 | 0 | 0 | 0 | 158.84 | 164.4573 | 169.0398 | 164.4573 | 52.26301 | 32.18472 | 33.15618 | 24.23207 | 23.007 | 30.94404 | 26.15958 | 29.54543 | 250.9344 | SDUPLEX | SDUPLEX | 34199 | 26 | 29.18176 | 123 | 3099 | 1609 | 1604.743 | 2300 | 1590.81 | 25.78251
124 | 2023-12-22 09:00 | 2023-12-22 07:32 | 2023-12-22 08:59 | 2023-12-22 09:04 | 60763 | V0111 | 5 | 64437 | 1720 | 13017 | 49700 | 44537 | 17500 | 19900 | 4900 | 5299 | 1538 | 13 | 1900 | 40 | 256 | 1587 | 0 | 0.0199999996 | 0 | 0 | 0 | 0.0179999992 | 0 | 0 | 0 | 0 | 0 | 0 | 0 | 0 | 0 | 0 | 0 | 0 | 0 | 0 | 0 | 0 | 0 | 0 | 0 | 0 | 268.013 | 166.5111 | 171.5751 | 166.5111 | 35.25204 | 19.5434 | 24.93711 | 23.83042 | 22.65287 | 30.04759 | 24.6378377 | 27.4213 | 206.4279 | 304 | 304 | 27699 | 49 | -47.65466 | 124 | 1400 | 1618 | 1601.374 | 800 | 1590.751 | 42.85714
125 | 2023-12-22 10:59 | 2023-12-22 09:35 | 2023-12-22 10:59 | 2023-12-22 11:02 | 60764 | V0111 | 6 | 63904 | 1724 | 13080 | 49100 | 45204 | 17500 | 18700 | 4900 | 9899 | 1559 | 13 | 1200 | 24 | 160 | 1588 | 71.93 | 1.25999999 | 1.529999971 | 0.200000003 | 0.0299999993 | 0.0280000009 | 7.25 | 16.5 | 0.2800000012 | 0.0469999984 | 0.3700000048 | 0.0130000003 | 0.061999999 | 0.0160000008 | 0.0089999996 | 0.0001 | 0.0199999996 | 0.1199999973 | 0.0002 | 0.0049999999 | 0.0099999998 | 0.0089999996 | 0 | 0 | 0 | 0 | 244.013 | 166.1408 | 169.9265 | 166.1408 | 6.586245 | 8.912830223 | 5.052496036 | 23.93448 | 22.7349704 | 30.92182 | 24.93644 | 28.34219 | 296.8653 | 304 | 304 | 32299 | 29 | -31.78189 | 125 | 2000 | 1615 | 1614.524 | 600 | 1589.947 | 70
126 | 2024-01-03 09:05 | 2024-01-03 07:46 | 2024-01-03 09:05 | 2024-01-03 09:09 | 60770 | T0910 | 4 | 64212 | 1812 | 10700 | 51700 | 36712 | 16000 | 27500 | 7000 | 6500 | 1554 | 13 | 1499 | 10 | 244 | 1587 | 0 | 0.0160000008 | 0 | 0 | 0 | 0.0060000001 | 0 | 0 | 0 | 0 | 0 | 0 | 0 | 0 | 0 | 0 | 0 | 0 | 0 | 0 | 0 | 0 | 0 | 0 | 0 | 0 | 231.103 | 168.4854 | 171.3151 | 168.4854 | 47.06346 | 24.70793 | 29.44384 | 22.9134 | 21.80523338 | 29.03265 | 24.39657 | 27.16291 | 249.3461 | 321 | 321 | 29500 | 33 | 4.432452 | 126 | 800 | 1594 | 1585.647 | 1000 | 1589.214 | 0
127 | 2024-01-03 11:42 | 2024-01-03 10:18 | 2024-01-03 11:42 | 2024-01-03 11:49 | 60771 | V0210 | 5 | 64435 | 1816 | 6919 | 55700 | 44235 | 16500 | 20200 | 6400 | 4599 | 1525 | 13 | 2500 | 7 | 431 | 1591 | 68.65 | 0.0270000007 | 1.639999986 | 0.0900000036 | 0.0309999995 | 0.0020000001 | 10.66 | 17.44 | 0.5400000215 | 0.0109999999 | 0.3300000131 | 0.0099999998 | 0.0689999983 | 0.003 | 0.0340000018 | 0.0001 | 0.0299999993 | 0.1330000013 | 0 | 0.0049999999 | 0.0099999998 | 0.0359999985 | 0 | 0 | 0 | 0 | 37.103 | 169.413 | 171.5303 | 169.413 | 43.98912 | 23.41873 | 28.216 | 23.92474 | 22.71518 | 31.07072 | 25.1141 | 27.95957 | 216.9536 | 304S | 304 | 27499 | 66 | 31.45439 | 127 | 1099 | 1597 | 1602.655 | 500 | 1592.159 | 54.50409
128 | 2024-01-10 09:07 | 2024-01-10 07:46 | 2024-01-10 09:07 | 2024-01-10 09:11 | 60794 | D1010 | 6 | 64554 | 1587 | 13467 | 49500 | 43354 | 16800 | 21200 | 7300 | 6000 | 1547 | 13 | 1499 | 9 | 258 | 1588 | 62.6 | 0.0070000002 | 0.8500000238 | 0.1800000072 | 0.0250000004 | 0.001 | 6.630000114 | 25.53 | 3.440000057 | 0.0099999998 | 0.1800000072 | 0.0049999999 | 0.057 | 0.003 | 0.0089999996 | 0.0001 | 0.0700000003 | 0.0820000023 | 0.0011 | 0.0040000002 | 0.0099999998 | 0.0089999996 | 0.0041 | 0.003 | 0.0060000001 | 0.3048000038 | 83.563 | 167.633 | 170.5109 | 167.633 | 39.00435 | 21.36574 | 27.53123 | 22.61664 | 21.34427 | 29.3951 | 24.47478 | 27.42635 | 222.5485 | SDUPLEX | SDUPLEX | 30100 | 41 | 18.43245 | 128 | 1899 | 1613 | 1595.239 | 1600 | 1590.011 | 15.74513
129 | 2024-01-13 01:05 | 2024-01-12 23:41 | 2024-01-13 01:05 | 2024-01-13 01:09 | 60808 | V0111 | 3 | 64503 | 1803 | 7100 | 55600 | 42603 | 16500 | 21900 | 5800 | 7900 | 1549 | 13 | 1599 | 1 | 246 | 1586 | 69.55 | 1.133000016 | 1.049999952 | 0.2800000012 | 0.0340000018 | 0.0289999992 | 7.53000021 | 18.68 | 0.7200000286 | 0.0419999994 | 0.3199999928 | 0.0109999999 | 0.0579999983 | 0.0140000004 | 0.0390000008 | 0.0015 | 0.0299999993 | 0.1110000014 | 0.0003 | 0.0060000001 | 0.0099999998 | 0.0390000008 | 0 | 0 | 0 | 0 | 275.817 | 164.7257 | 168.2858 | 164.7257 | 39.11347 | 21.69224 | 25.89172 | 22.4837 | 21.22914 | 30.24842 | 23.81376 | 26.30517 | 223.4933 | 304 | 304 | 30200 | 37 | -9.549373 | 129 | 1000 | 1589 | 1581.089 | 1500 | 1589.947 | 0
130 | 2024-01-15 21:27 | 2024-01-15 20:00 | 2024-01-15 21:26 | 2024-01-15 21:30 | 60811 | T0110 | 1 | 63811 | 1711 | 12000 | 50100 | 46611 | 17000 | 17200 | 5800 | 9699 | 1566 | 13 | 1300 | 47 | 211 | 1598 | 69.34 | 1.177999973 | 1.070000052 | 0.2800000012 | 0.0280000009 | 0.0219999999 | 8.789999962 | 17.8 | 0.3799999952 | 0.0549999997 | 0.3199999928 | 0.0320000015 | 0.057 | 0.0179999992 | 0.0160000008 | 0.0004 | 0.0199999996 | 0.1299999952 | 0.0004 | 0.0060000001 | 0.0099999998 | 0.0160000008 | 0 | 0 | 0 | 0 | 39.063 | 174.5571 | 177.0545 | 174.5571 | 45.74762 | 26.03908 | 30.67072 | 22.25535 | 21.14343796 | 28.14424 | 22.9678 | 25.12389 | 194.3597 | 304H | 304 | 32499 | 32 | 3.236282 | 130 | 2199 | 1602 | 1592.815 | 2000 | 1589.321 | 9.049568
131 | 2024-01-15 23:26 | 2024-01-15 21:58 | 2024-01-15 23:26 | 2024-01-15 23:35 | 60812 | T0610 | 2 | 65024 | 1824 | 12900 | 50300 | 39424 | 17100 | 25600 | 5800 | 4900 | 1519 | 13 | 3099 | 20 | 504 | 1609 | 68.07 | 1.389999986 | 0.7599999905 | 0.3400000036 | 0.0280000009 | 0.0280000009 | 9.949999809 | 18.15 | 0.2800000012 | 0.0340000018 | 0.2099999934 | 0.0089999996 | 0.0529999994 | 0.0160000008 | 0.0700000003 | 0.0003 | 0.0199999996 | 0.0949999988 | 0.0003 | 0.0040000002 | 0.0099999998 | 0.0700000003 | 0 | 0 | 0 | 0 | 8.063 | 168.1591 | 170.6742 | 168.1591 | 44.01289 | 24.21400203 | 28.61835 | 22.47576 | 21.35333 | 28.72314 | 23.54383 | 25.79388 | 186.0641 | 347 | 347 | 27800 | 90 | 8.723261 | 131 | 1499 | 1587 | 1599.342 | 1000 | 1590.605 | 33.28886
132 | 2024-01-17 00:39 | 2024-01-16 22:58 | 2024-01-17 00:38 | 2024-01-17 00:45 | 60818 | D0710 | 2 | 64426 | 1589 | 20437 | 42400 | 64426 | 20900 | 0 | 0 | 12499 | 1530 | 14 | 2500 | 15 | 397 | 1610 | 63.25 | 1.800999999 | 0.400000006 | 0.1400000006 | 0.0280000009 | 0.0199999996 | 5.940000057 | 24.86000061 | 3.109999895 | 0.0099999998 | 0.1299999952 | 0.003 | 0.0439999998 | 0.003 | 0.003 | 0.0003 | 0.0500000007 | 0.0729999989 | 0.0002 | 0.0040000002 | 0.0099999998 | 0.003 | 0 | 0 | 0 | 0 | 184.433 | 168.4388 | 170.6407 | 168.4388 | 18.86045 | 12.15579 | 11.92746 | 24.0412 | 22.78539 | 31.83463 | 24.30367 | 26.65854 | 264.0021 | SDUPLEX | SDUPLEX | 33399 | 80 | -2.545611 | 132 | 1600 | 1590 | 1599.262 | 1100 | 1590.491 | 31.25
133 | 2024-01-18 02:11 | 2024-01-17 23:58 | 2024-01-18 02:11 | 2024-01-18 02:15 | 60825 | K0820 | 3 | 63986 | 1523 | 49963 | 12500 | 63986 | 21500 | 0 | 0 | 11399 | 1571 | 14 | 1600 | 6 | 239 | 1630 | 0 | 0.0450000018 | 0 | 0 | 0 | 0.0170000009 | 0 | 0 | 0 | 0 | 0 | 0 | 0 | 0 | 0 | 0 | 0 | 0 | 0 | 0 | 0 | 0 | 0 | 0 | 0 | 0 | 39.797 | 164.3314 | 167.4753 | 164.3314 | 28.78589 | 14.9343 | 19.23654 | 24.61908 | 23.35334 | 31.48826 | 25.00328 | 27.22385 | 148.5236 | A800 | 800 | 32899 | 59 | -16.70919 | 133 | 1299 | 1584 | 1599.002 | 800 | 1590.292 | 38.41416
134 | 2024-01-18 23:34 | 2024-01-18 21:31 | 2024-01-18 23:34 | 2024-01-18 23:37 | 60830 | K2610 | 2 | 64267 | 1550 | 15817 | 46900 | 52767 | 6800 | 11500 | 5400 | 7300 | 1574 | 13 | 999 | 4 | 203 | 1601 | 51.43 | 0.9399999976 | 0.5899999738 | 0.1099999994 | 0.0280000009 | 0.0179999992 | 19.42 | 20.75 | 6.019999981 | 0.0060000001 | 0.5 | 0.0060000001 | 0.0439999998 | 0.0070000002 | 0.0099999998 | 0.0005 | 0.0299999993 | 0.1099999994 | 0.0004 | 0.0049999999 | 0.0099999998 | 0.0099999998 | 0 | 0 | 0 | 0 | 213.46 | 167.5372 | 170.2758 | 167.5372 | 6.800907 | 11.08947 | 8.11857032 | 23.26514 | 22.2508 | 30.10098 | 24.16788 | 26.59754 | 298.6879 | AMO | AMO | 19500 | 27 | 43.34157 | 134 | 1999 | 1593 | 1606.779 | 1100 | 1590.849 | 44.97249
135 | 2024-01-19 23:13 | 2024-01-19 22:00 | 2024-01-19 23:13 | 2024-01-19 23:19 | 60837 | V0111 | 2 | 64272 | 1820 | 7152 | 55300 | 44572 | 16900 | 19700 | 4900 | 5400 | 1549 | 13 | 2099 | 2 | 344 | 1598 | 0 | 0.064000003 | 0 | 0 | 0 | 0.0140000004 | 0 | 0 | 0 | 0 | 0 | 0 | 0 | 0 | 0 | 0 | 0 | 0 | 0 | 0 | 0 | 0 | 0 | 0 | 0 | 0 | 150.903 | 167.0534 | 168.9319 | 167.0534 | 58.30929 | 31.69434 | 38.27381 | 21.46811 | 20.49416 | 27.56043 | 22.60893 | 24.83091 | 235.2876 | 304 | 304 | 27200 | 49 | 8.541505 | 135 | 2100 | 1600 | 1594.968 | 1800 | 1589.698 | 14.28571
136 | 2024-01-23 07:54 | 2024-01-23 06:31 | 2024-01-23 07:54 | 2024-01-23 07:59 | 60839 | D1010 | 4 | 64225 | 1740 | 14185 | 48300 | 45525 | 17000 | 18700 | 5900 | 6799 | 1532 | 13 | 2100 | 7 | 304 | 1605 | 62.49 | 1.427999973 | 0.4900000095 | 0.1299999952 | 0.0240000002 | 0.0199999996 | 6.800000191 | 25.03 | 2.910000086 | 0.0140000004 | 0.200000003 | 0.0040000002 | 0.0460000001 | 0.0040000002 | 0.0109999999 | 0.0004 | 0.0799999982 | 0.0799999982 | 0.0002 | 0.0040000002 | 0.0099999998 | 0.0109999999 | 0 | 0 | 0 | 0 | 158.34 | 173.8483 | 174.7002 | 173.8483 | 22.81327 | 12.52349374 | 18.41818445 | 18.14627 | 17.17995 | 24.44553 | 19.47054 | 21.30996 | 149.5484 | SDUPLEX | SDUPLEX | 29699 | 73 | -31.61831 | 136 | 999 | 1601 | 1610.244 | 500 | 1601.492 | 49.94995
137 | 2024-01-25 21:34 | 2024-01-25 20:04 | 2024-01-25 21:34 | 2024-01-25 21:38 | 60852 | D0510 | 1 | 64131 | 1726 | 8405 | 54000 | 40131 | 17600 | 24000 | 6500 | 8299 | 1556 | 13 | 1600 | 1 | 245 | 1595 | 67.63999939 | 1.192000031 | 0.5299999714 | 0.200000003 | 0.023 | 0.0089999996 | 4.480000019 | 23.34 | 1.879999995 | 0.0359999985 | 0.1299999952 | 0.0040000002 | 0.0540000014 | 0.0109999999 | 0.0289999992 | 0.0005 | 0.0500000007 | 0.050999999 | 0.0003 | 0.003 | 0.0099999998 | 0.0299999993 | 0 | 0 | 0 | 0 | 225.59 | 168.0795 | 170.8641 | 168.0795 | 58.83753 | 32.9046 | 38.99873 | 25.22851 | 24.09654 | 31.36962 | 25.47505 | 27.69687 | 239.6599 | DUPLEX | DUPLEX | 32399 | 39 | -10.70919 | 137 | 1899 | 1589 | 1584.96 | 2200 | 1590.265 | 0
138 | 2024-01-26 07:42 | 2024-01-26 06:29 | 2024-01-26 07:41 | 2024-01-26 07:46 | 60857 | T0110 | 6 | 63993 | 1593 | 10600 | 51800 | 48793 | 16300 | 15200 | 9600 | 4000 | 1528 | 13 | 2000 | 13 | 278 | 1598 | 0 | 0.1609999985 | 0 | 0 | 0 | 0.023 | 0 | 0 | 0 | 0 | 0 | 0 | 0 | 0 | 0 | 0 | 0 | 0 | 0 | 0 | 0 | 0 | 0 | 0 | 0 | 0 | 7.427 | 167.9829 | 170.6648 | 167.9829 | 27.51023 | 15.22535 | 17.09512 | 25.0684 | 23.9115 | 33.36685 | 26.90405 | 29.21594 | 229.6909 | 304H | 304 | 29900 | 70 | -41.63649 | 138 | 1300 | 1588 | 1599.813 | 700 | 1589.36 | 46.15385
139 | 2024-01-31 00:45 | 2024-01-30 23:21 | 2024-01-31 00:44 | 2024-01-31 00:47 | 60870 | D0210 | 2 | 64367 | 1623 | 21444 | 41300 | 64367 | 22100 | 0 | 0 | 6299 | 1567 | 14 | 900 | 11 | 166 | 1582 | 0 | 0.023 | 0 | 0 | 0 | 0.0060000001 | 0 | 0 | 0 | 0 | 0 | 0 | 0 | 0 | 0 | 0 | 0 | 0 | 0 | 0 | 0 | 0 | 0 | 0 | 0 | 0 | 249.873 | 169.8823 | 172.3297 | 169.8823 | 6.480437 | 9.566211322 | 6.297437127 | 23.44202 | 22.33742 | 31.17306 | 24.38497 | 26.49007 | 278.8867 | SDUPLEX | SDUPLEX | 28399 | 15 | 22.16358 | 139 | 2099 | 1614 | 1604.597 | 1300 | 1590.602 | 38.06575
140 | 2024-01-31 21:26 | 2024-01-31 20:00 | 2024-01-31 21:25 | 2024-01-31 21:32 | 60874 | X0810 | 1 | 64334 | 1663 | 20971 | 41700 | 43134 | 17800 | 21200 | 9600 | 5499 | 1545 | 13 | 2000 | 10 | 405 | 1599 | 61.88 | 1.909999967 | 0.4799999893 | 0.1899999976 | 0.0219999999 | 0.0219999999 | 5.800000191 | 26.1 | 3.140000105 | 0.0340000018 | 0.1000000015 | 0.0020000001 | 0.0489999987 | 0.0070000002 | 0.001 | 0.0003 | 0.0599999987 | 0.0909999982 | 0 | 0.003 | 0.0099999998 | 0 | 0 | 0 | 0 | 0 | 256.857 | 167.0184 | 172.1774 | 167.0184 | 53.90919 | 31.77708 | 32.89156 | 24.75562 | 23.56089 | 32.89592 | 26.81448 | 29.38473 | 240.9287 | SDUPLEX | SDUPLEX | 32899 | 54 | 85.36351 | 140 | 1300 | 1589 | 1588.227 | 1400 | 1589.985 | 0
141 | 2024-02-07 21:30 | 2024-02-07 20:07 | 2024-02-07 21:30 | 2024-02-07 21:36 | 60902 | V1810 | 1 | 64168 | 1968 | 4100 | 58100 | 46668 | 16300 | 17500 | 6700 | 5000 | 1515 | 13 | 2499 | 4 | 330 | 1599 | 72.25 | 1.154999971 | 0.8899999857 | 0.2700000107 | 0.0289999992 | 0.0260000005 | 7.610000133 | 16.53 | 0.3100000024 | 0.0189999994 | 0.25 | 0.0089999996 | 0.0540000014 | 0.0280000009 | 0.0710000023 | 0.0003 | 0.0199999996 | 0.074000001 | 0.0002 | 0.0040000002 | 0.0099999998 | 0.0710000023 | 0 | 0 | 0 | 0 | 232.487 | 165.8796 | 170.0586 | 165.8796 | 13.81397 | 15.0322 | 15.50636 | 22.74243 | 21.4547 | 28.38067 | 23.2498 | 25.46432 | 284.1878 | 303 | 303 | 28000 | 84 | -69.38579 | 141 | 1600 | 1630 | 1606.218 | 700 | 1590.503 | 56.25
142 | 2024-02-14 03:54 | 2024-02-14 02:18 | 2024-02-14 03:54 | 2024-02-14 03:57 | 60921 | D0210 | 3 | 64364 | 1721 | 14843 | 47800 | 43564 | 17500 | 20800 | 5500 | 5699 | 1560 | 13 | 1400 | 10 | 208 | 1622 | 62.5 | 0.0120000001 | 0.5600000024 | 0.1800000072 | 0.0250000004 | 0.0005 | 6.599999905 | 25.6 | 3.849999905 | 0.0070000002 | 0.1700000018 | 0.0040000002 | 0.057 | 0.001 | 0.0049999999 | 0.0016 | 0.1199999973 | 0.050999999 | 0.0013 | 0.0040000002 | 0.0099999998 | 0.0049999999 | 0 | 0 | 0 | 0.2894999981 | 207.72 | 164.4407 | 170.2201 | 164.4407 | 53.46449 | 30.17545 | 35.32015 | 24.56938451 | 23.36511 | 30.1347 | 25.86958 | 28.92647 | 240.2749 | SDUPLEX | SDUPLEX | 28699 | 62 | -15.74554 | 142 | 2100 | 1610 | 1589.207 | 2100 | 1589.207 | 0
143 | 2024-02-14 10:46 | 2024-02-14 08:38 | 2024-02-14 10:46 | 2024-02-14 10:50 | 60923 | K1510 | 5 | 64181 | 1590 | 23091 | 39500 | 51681 | 16900 | 12500 | 6600 | 4899 | 1566 | 13 | 1300 | 1 | 230 | 1613 | 29.81 | 1.753000021 | 0.6600000262 | 0.1099999994 | 0.0140000004 | 0.0199999996 | 31.95 | 29.51 | 3.569999933 | 0.0149999997 | 1.090000033 | 0.001 | 0.0529999994 | 0.0099999998 | 0.0089999996 | 0.0006 | 0.0099999998 | 0.064000003 | 0.0002 | 0.0020000001 | 0.0099999998 | 0.0089999996 | 0 | 0 | 0 | 0 | 9.79 | 164.7789 | 170.2567 | 164.7789 | 45.55747 | 25.39922 | 30.2622 | 25.92987 | 24.51507 | 33.14737 | 26.86975 | 29.76286 | 197.3801 | A28 | A28 | 28399 | 47 | 22.23628 | 143 | 2499 | 1618 | 1598.74 | 2000 | 1590.056 | 19.96799
144 | 2024-02-15 07:37 | 2024-02-15 06:12 | 2024-02-15 07:37 | 2024-02-15 07:41 | 60928 | K1510 | 5 | 64410 | 1729 | 23181 | 39500 | 51510 | 16000 | 12900 | 7100 | 5899 | 1560 | 13 | 1700 | 14 | 235 | 1607 | 0 | 0.0179999992 | 0 | 0 | 0 | 0.0040000002 | 0 | 0 | 0 | 0 | 0 | 0 | 0 | 0 | 0 | 0 | 0 | 0 | 0 | 0 | 0 | 0 | 0 | 0 | 0 | 0 | 297.483 | 165.3468 | 171.8272 | 165.3468 | 32.06694 | 18.09021 | 22.64518 | 28.03128 | 26.65834 | 36.03458 | 29.03683 | 31.84314 | 202.4094 | A28 | A28 | 28999 | 47 | -36.69102 | 144 | 1200 | 1582 | 1596.262 | 800 | 1589.346 | 33.33333
145 | 2024-02-16 01:47 | 2024-02-16 00:23 | 2024-02-16 01:46 | 2024-02-16 01:52 | 60932 | K0820 | 3 | 64038 | 1735 | 49803 | 12500 | 64038 | 21400 | 0 | 0 | 4499 | 1545 | 14 | 1800 | 18 | 307 | 1584 | 0 | 0.0820000023 | 0 | 0 | 0 | 0.0099999998 | 0 | 0 | 0 | 0 | 0 | 0 | 0 | 0 | 0 | 0 | 0 | 0 | 0 | 0 | 0 | 0 | 0 | 0 | 0 | 0 | 287.483 | 164.5303 | 170.6635 | 164.5303 | 0.1176744 | 7.793455133 | 1.659699958 | 28.06669 | 26.92417 | 36.50691 | 30.35401 | 33.48101 | 281.618 | A800 | 800 | 25899 | 39 | 19.32716 | 145 | 1600 | 1582 | 1593.994 | 1400 | 1590.495 | 12.5
146 | 2024-03-20 05:47 | 2024-03-20 04:04 | 2024-03-20 05:47 | 2024-03-20 05:50 | 61026 | T0910 | 4 | 64261 | 2138 | 123 | 62000 | 40161 | 15400 | 24100 | 9600 | 3899 | 1566 | 13 | 1000 | 4 | 195 | 1581 | 69.29 | 0.8600000143 | 1.24000001 | 0.1199999973 | 0.0320000015 | 0.0219999999 | 10.15 | 17.15 | 0.5400000215 | 0.0049999999 | 0.2599999905 | 0.0080000004 | 0.0500000007 | 0.0060000001 | 0.0839999989 | 0.0003 | 0.0199999996 | 0.1049999967 | 0.0002 | 0.0040000002 | 0.0099999998 | 0.0839999989 | 0 | 0 | 0 | 0 | 229.817 | 167.8351 | 170.9228 | 167.8351 | 0.1515606878 | -0.0955791475 | 4.457530661 | 27.84809 | 26.65615 | 36.9054 | 30.46858 | 33.53342 | 57.60103 | 321 | 321 | 28899 | 15 | 35.18176 | 146 | 1000 | 1611 | 1603.875 | 500 | 1595.071 | 50
147 | 2024-03-20 10:38 | 2024-03-20 08:55 | 2024-03-20 10:38 | 2024-03-20 10:42 | 61028 | K0820 | 6 | 64389 | 1633 | 39556 | 23200 | 64389 | 21400 | 0 | 0 | 12499 | 1563 | 14 | 1500 | 27 | 237 | 1593 | 69.46 | 0.0359999985 | 1.620000005 | 0.2800000012 | 0.0299999993 | 0.0040000002 | 9.170000076 | 18.35 | 0.400000006 | 0.0080000004 | 0.2899999917 | 0.0089999996 | 0.063000001 | 0.003 | 0.0700000003 | 0.0001 | 0.0199999996 | 0.0780000016 | 0.0007 | 0.0049999999 | 0.0099999998 | 0.0700000003 | 0.0052 | 0.003 | 0.0040000002 | 0.0837000012 | 292.693 | 164.713 | 168.7657 | 164.713 | 31.7163 | 17.09372 | 19.97511 | 28.67114 | 27.46911 | 34.73402 | 29.85761 | 32.79977 | 208.1596 | A800 | 800 | 33899 | 30 | -2.727366 | 147 | 1300 | 1612 | 1609.437 | 500 | 1595.396 | 61.53846
148 | 2024-03-22 09:09 | 2024-03-22 07:53 | 2024-03-22 09:09 | 2024-03-22 09:15 | 61039 | T0110 | 6 | 61900 | 400 | 5500 | 56000 | 40500 | 16500 | 21400 | 9600 | 4300 | 1534 | 13 | 2499 | 4 | 352 | 1602 | 70.33 | 0.9700000286 | 0.9300000072 | 0.2399999946 | 0.0270000007 | 0.0170000009 | 8.350000381 | 18 | 0.349999994 | 0.0410000011 | 0.2300000042 | 0.0080000004 | 0.0529999994 | 0.0320000015 | 0.0430000015 | 0.0004 | 0.0199999996 | 0.0829999968 | 0.0002 | 0.0040000002 | 0.0099999998 | 0.0430000015 | 0 | 0 | 0 | 0 | 138.03 | 165.9715 | 169.449 | 165.9715 | 48.00489 | 31.66129 | 32.30104 | 27.10616395 | 25.95638 | 35.84515 | 28.53276 | 30.80846 | 258.8054 | 304H | 304 | 30400 | 68 | -47.38579 | 148 | 2499 | 1628 | 1623.477 | 600 | 1590.348 | 75.9904
149 | 2024-03-27 03:52 | 2024-03-27 01:34 | 2024-03-27 03:52 | 2024-03-27 03:57 | 61051 | V2210 | 3 | 64659 | 2115 | 3744 | 58800 | 48859 | 16800 | 15800 | 5900 | 7000 | 1557 | 13 | 2099 | 1 | 295 | 1618 | 53.57 | 0.0099999998 | 0.6600000262 | 0.2199999988 | 0.0289999992 | 0.001 | 18.45 | 19.81 | 6.150000095 | 0.0140000004 | 0.6899999976 | 0.0060000001 | 0.0439999998 | 0.0049999999 | 0.0120000001 | 0.0022 | 0.0299999993 | 0.0839999989 | 0.0017 | 0.0040000002 | 0.0099999998 | 0.0120000001 | 0.0041999999 | 0.001 | 0.0049999999 | 0.1972000003 | 238.123 | 169.0666 | 171.7881 | 169.0666 | 32.23934 | 18.10031 | 22.23852 | 23.40634 | 22.4395 | 30.47155 | 26.09595 | 28.82021 | 220.2741 | 316S | 316 | 29700 | 61 | -40.45849 | 149 | 2500 | 1613 | 1595.589 | 2200 | 1590.358 | 12
150 | 2024-04-19 21:28 | 2024-04-19 20:00 | 2024-04-19 21:27 | 2024-04-19 21:33 | 61121 | V0111 | 1 | 63862 | 1662 | 11600 | 50600 | 44362 | 15700 | 19500 | 9600 | 5200 | 1560 | 13 | 1699 | 36 | 300 | 1599 | 71.76 | 1.590000033 | 1.059999943 | 0.2800000012 | 0.0340000018 | 0.0209999997 | 6.699999809 | 17.15 | 0.349999994 | 0.1019999981 | 0.4399999976 | 0.0280000009 | 0.0489999987 | 0.0149999997 | 0.023 | 0.0003 | 0.0299999993 | 0.1099999994 | 0.0002 | 0.0040000002 | 0.0099999998 | 0.023 | 0 | 0 | 0 | 0 | 297.503 | 170.7669 | 176.0354 | 170.7669 | 53.32054 | 31.07344381 | 34.15285 | 26.54296 | 21.55824 | 28.95259 | 23.98291 | 26.58039 | 248.1663 | 304 | 304 | 30500 | 39 | 28.4688 | 150 | 800 | 1658 | 1640 | 1200 | 1636.446 | 0
151 | 2024-05-08 10:53 | 2024-05-08 09:16 | 2024-05-08 10:52 | 2024-05-08 10:58 | 61151 | T0610 | 5 | 64183 | 1883 | 6900 | 55400 | 39611 | 16000 | 24572 | 6900 | 6200 | 1533 | 13 | 2199 | 20 | 295 | 1602 | 70.67 | 1.251000047 | 0.8999999762 | 0.3000000119 | 0.0280000009 | 0.0160000008 | 8.710000038 | 16.83 | 0.349999994 | 0.0260000005 | 0.2399999946 | 0.0099999998 | 0.0450000018 | 0.0199999996 | 0.050999999 | 0.0004 | 0.0199999996 | 0.1000000015 | 0.0002 | 0.0040000002 | 0.0099999998 | 0.050999999 | 0 | 0 | 0 | 0 | 61.2 | 163.5943 | 172.8041 | 163.5943 | 38.27556 | 21.01397 | 28.26636 | 28.43026 | 24.0425 | 31.76464 | 25.62606 | 28.03716 | 213.9505 | 347 | 347 | 29100 | 69 | -56.44032 | 151 | 1400 | 1603 | 1599.162 | 900 | 1590.362 | 35.71429
152 | 2024-05-10 09:51 | 2024-05-10 08:20 | 2024-05-10 09:50 | 2024-05-10 09:55 | 61163 | K1510 | 6 | 65017 | 1773 | 27244 | 36000 | 65017 | 21400 | 0 | 0 | 7700 | 1563 | 14 | 1099 | 65 | 226 | 1597 | 31.47 | 1.735000014 | 0.6299999952 | 0.2800000012 | 0.0120000001 | 0.0130000003 | 32.8 | 28.1 | 3.170000076 | 0.0270000007 | 1.090000033 | 0.001 | 0.050999999 | 0.0450000018 | 0.0149999997 | 0.0006 | 0.0099999998 | 0.0370000005 | 0.0002 | 0.001 | 0.0099999998 | 0.0149999997 | 0 | 0 | 0 | 0 | 274.657 | 167.0968 | 174.2962 | 167.0968 | 33.72008 | 17.85518 | 23.86062 | 31.32956 | 24.88127 | 32.60098 | 26.95816 | 29.68228 | 163.7907 | A28 | A28 | 29100 | 34 | 50.35975 | 152 | 1799 | 1587 | 1591.934 | 1700 | 1590.198 | 5.503057
153 | 2024-05-23 21:33 | 2024-05-23 18:02 | 2024-05-23 21:31 | 2024-05-23 21:39 | 61208 | C2010 | 1 | 63000 | 600 | 2000 | 60400 | 41500 | 16700 | 21500 | 7400 | 8199 | 1539 | 13 | 2400 | 110 | 326 | 1605 | 64.87 | 0.9559999704 | 1.129999995 | 0.200000003 | 0.0280000009 | 0.0189999994 | 12.66 | 17.42 | 2.099999905 | 0.0049999999 | 0.25 | 0.0070000002 | 0.0439999998 | 0.0070000002 | 0.0120000001 | 0.0006 | 0.0399999991 | 0.0989999995 | 0.0001 | 0.0040000002 | 0.0099999998 | 0.0120000001 | 0 | 0 | 0 | 0 | 33.327 | 174.5171 | 176.0198 | 174.5171 | 31.72072697 | 17.26550375 | 21.25366 | 25.45048 | 24.26562 | 32.77788 | 27.18309 | 30.20687 | 133.4718 | 316 | 316 | 32299 | 66 | -57.56379 | 153 | 700 | 1614 | 1612.555 | 500 | 1609.041 | 28.57143
154 | 2024-05-24 21:24 | 2024-05-24 20:00 | 2024-05-24 21:23 | 2024-05-24 21:28 | 61215 | V2210 | 1 | 63400 | 700 | 4600 | 58100 | 63400 | 21300 | 0 | 0 | 12199 | 1548 | 14 | 1600 | 26 | 221 | 1582 | 65.79 | 1.447999954 | 1.110000014 | 0.2899999917 | 0.0289999992 | 0.0179999992 | 10.1 | 18.68 | 1.789999962 | 0.0060000001 | 0.1800000072 | 0.0060000001 | 0.0489999987 | 0.0130000003 | 0.0160000008 | 0.0006 | 0.0299999993 | 0.0879999995 | 0.0001 | 0.0040000002 | 0.0099999998 | 0.0160000008 | 0 | 0 | 0 | 0 | 71.98 | 169.4341 | 172.828 | 169.4341 | 53.0374 | 30.29946 | 31.64841 | 28.21961 | 26.94944 | 36.93151 | 31.33149 | 34.3441 | 229.6533 | 316S | 316 | 33499 | 34 | -34.70919 | 154 | 600 | 1615 | 1607.103 | 500 | 1605.333 | 16.66667
155 | 2024-05-27 10:37 | 2024-05-27 09:06 | 2024-05-27 10:37 | 2024-05-27 10:42 | 61219 | D1010 | 5 | 64033 | 1615 | 15818 | 46600 | 64033 | 21700 | 0 | 0 | 8599 | 1564 | 14 | 1600 | 7 | 283 | 1623 | 0 | 0.0170000009 | 0 | 0 | 0 | 0.0060000001 | 0 | 0 | 0 | 0 | 0 | 0 | 0 | 0 | 0 | 0 | 0 | 0 | 0 | 0 | 0 | 0 | 0 | 0 | 0 | 0 | 9.103 | 169.9817 | 171.9171 | 169.9817 | 37.95868 | 19.77987 | 23.15681087 | 20.33127 | 19.10218994 | 28.59691 | 22.00261 | 24.73371 | 183.5957 | SDUPLEX | SDUPLEX | 30299 | 59 | 27.29081 | 155 | 2499 | 1599 | 1591.239 | 2400 | 1589.499 | 3.961585
156 | 2024-05-28 10:01 | 2024-05-28 08:17 | 2024-05-28 10:01 | 2024-05-28 10:04 | 61224 | K1510 | 5 | 63457 | 1707 | 26250 | 35500 | 63457 | 21800 | 0 | 0 | 9099 | 1587 | 14 | 700 | 9 | 167 | 1614 | 31.48 | 1.603000045 | 0.7099999785 | 0.1000000015 | 0.0130000003 | 0.0179999992 | 32.36000061 | 28.33 | 3.470000029 | 0.0080000004 | 1.039999962 | 0.001 | 0.0520000011 | 0.0099999998 | 0.0109999999 | 0.0004 | 0.0199999996 | 0.0350000001 | 0.0002 | 0.001 | 0.0099999998 | 0.0109999999 | 0 | 0 | 0 | 0 | 246.453 | 169.9791 | 172.3408 | 169.9791 | 25.63523 | 13.38025 | 19.70515 | 22.29682 | 21.05042 | 27.62151 | 23.12459 | 25.83263 | 195.1902 | A28 | A28 | 30899 | 27 | 55.12723 | 156 | 2900 | 1596 | 1585.644 | 3100 | 1589.176 | 0
157 | 2024-06-04 03:55 | 2024-06-04 01:34 | 2024-06-04 03:54 | 2024-06-04 03:57 | 61250 | D1010 | 3 | 64313 | 1717 | 15696 | 46900 | 64313 | 21200 | 0 | 0 | 12799 | 1570 | 14 | 1100 | 7 | 153 | 1597 | 62.58 | 0.0099999998 | 0.7300000191 | 0.2700000107 | 0.0250000004 | 0.0006 | 6.71999979 | 25.5 | 3.549999952 | 0.0109999999 | 0.1700000018 | 0.0049999999 | 0.0529999994 | 0.001 | 0.001 | 0.0001 | 0.0799999982 | 0.0979999974 | 0.001 | 0.003 | 0.0099999998 | 0.001 | 0 | 0 | 0 | 0.2644999921 | 114.223 | 173.716 | 175.1643 | 173.716 | 46.7144932 | 27.17678 | 29.30695 | 22.36473 | 21.20068 | 26.5886 | 23.09209 | 25.22109 | 231.7168807 | SDUPLEX | SDUPLEX | 33999 | 27 | -22.80007 | 157 | 1100 | 1603 | 1612.821 | 500 | 1602.256 | 54.54545
158 | 2024-06-06 21:21 | 2024-06-06 20:00 | 2024-06-06 21:21 | 2024-06-06 21:25 | 61264 | V1810 | 1 | 60300 | 400 | 8900 | 51000 | 60300 | 21000 | 0 | 0 | 6500 | 1547 | 13 | 1999 | 43 | 248 | 1608 | 70.98 | 1.269999981 | 1.070000052 | 0.1899999976 | 0.0299999993 | 0.0450000018 | 8.100000381 | 17.15 | 0.3799999952 | 0.0149999997 | 0.25 | 0.0410000011 | 0.0439999998 | 0.0120000001 | 0.0529999994 | 0.0003 | 0.0199999996 | 0.1379999965 | 0.0002 | 0.0040000002 | 0.0099999998 | 0.0529999994 | 0 | 0 | 0 | 0 | 213.537 | 178.5323 | 178.7164 | 178.5323 | 51.14295 | 26.83708 | 31.97656 | 26.82965 | 25.54305 | 32.14614 | 27.72956 | 29.92872 | 231.6142 | 303 | 303 | 27500 | 61 | -71.47667 | 158 | 1800 | 1584 | 1598.485 | 1300 | 1589.723 | 27.77778
159 | 2024-06-21 00:45 | 2024-06-20 23:04 | 2024-06-21 00:44 | 2024-06-21 00:48 | 61317 | D0510 | 2 | 64721 | 1882 | 13739 | 49100 | 44648 | 17200 | 20073 | 4900 | 4700 | 1554 | 13 | 1399 | 7 | 182 | 1597 | 0 | 0.0160000008 | 0 | 0 | 0 | 0.003 | 0 | 0 | 0 | 0 | 0 | 0 | 0 | 0 | 0 | 0 | 0 | 0 | 0 | 0 | 0 | 0 | 0 | 0 | 0 | 0 | 80.507 | 168.2984 | 171.2902 | 168.2984 | 58.34091 | 32.33283 | 38.41566 | 26.769 | 25.54778 | 33.60741 | 27.68569424 | 30.10719 | 235.8723 | DUPLEX | DUPLEX | 26800 | 43 | -41.58572 | 159 | 2500 | 1610 | 1602.718 | 1800 | 1590.49 | 28
160 | 2024-06-21 05:31 | 2024-06-21 04:19 | 2024-06-21 05:30 | 2024-06-21 05:34 | 61319 | C2030 | 4 | 63626 | 1909 | 14617 | 47100 | 52898 | 20000 | 10728 | 4900 | 5199 | 1565 | 13 | 1100 | 35 | 157 | 1593 | 0 | 0 | 0 | 0 | 0 | 0 | 0 | 0 | 0 | 0 | 0 | 0 | 0 | 0 | 0 | 0 | 0 | 0 | 0 | 0 | 0 | 0 | 0 | 0 | 0 | 0 | 159.507 | 171.9779 | 174.4902 | 171.9779 | 52.69056 | 29.67466 | 33.89351 | 27.21204376 | 25.92615 | 35.61148 | 29.28327596 | 31.72573 | 247.2617 | 316 | 316 | 30099 | 28 | -18.80007 | 160 | 1400 | 1599 | 1606.007 | 500 | 1590.207 | 64.28571
161 | 2024-07-01 11:30 | 2024-07-01 10:03 | 2024-07-01 11:29 | 2024-07-01 11:32 | 61350 | D1010 | 4 | 64655 | 1714 | 15641 | 47300 | 64655 | 21800 | 0 | 0 | 7999 | 1588 | 14 | 600 | 47 | 117 | 1617 | 61.85 | 1.491000056 | 0.4799999893 | 0.1700000018 | 0.0209999997 | 0.0170000009 | 7.610000133 | 24.9 | 3.049999952 | 0.0099999998 | 0.1299999952 | 0.0060000001 | 0.0469999984 | 0.0060000001 | 0.0060000001 | 0.0004 | 0.0500000007 | 0.1000000015 | 0.0001 | 0.003 | 0.0099999998 | 0.0060000001 | 0 | 0 | 0 | 0 | 89.507 | 173.8088 | 174.7977 | 173.8088 | 49.00834 | 25.79976 | 29.8914 | 23.17396 | 21.96984 | 32.67701329 | 26.77502 | 29.61488 | 206.936 | SDUPLEX | SDUPLEX | 29799 | 29 | 21.10905 | 161 | 3500 | 1599 | 1608.42 | 2500 | 1590.589 | 28.57143
162 | 2024-07-11 02:25 | 2024-07-11 00:49 | 2024-07-11 02:07 | 2024-07-11 02:35 | 61385 | T0910 | 3 | 63909 | 1709 | 12900 | 49300 | 50307 | 18100 | 13602 | 6000 | 7400 | 1540 | 13 | 3499 | 1114 | 601 | 1570 | 0 | 0.0189999994 | 0 | 0 | 0 | 0.0049999999 | 0 | 0 | 0 | 0 | 0 | 0 | 0 | 0 | 0 | 0 | 0 | 0 | 0 | 0 | 0 | 0 | 0 | 0 | 0 | 0 | 152.193 | 171.4691 | 173.006 | 171.4691 | 0.1159023525 | -0.1013412675 | -0.1793254825 | 31.13187 | 29.76635 | 36.54483 | 32.72206403 | 35.34619 | 0.7486845917 | 321 | 321 | 31500 | 30 | 41.79596 | 162 | 900 | 1582 | 1606.15 | 500 | 1599.25 | 44.44444